## Tabelle
Bestimmung der Korndichte
Datum: | 2020-11-20
Projektnummer: | 1
Projektname: | Testprojekt
Material: | Testmaterial
Materialtyp: | Sand
Vorabmessung Pyknometer
Nummer: | 1 | 2 | 3
Leergewicht: | 43.681 | 43.184 | 43.366 | g
Gewicht mit Wasser: | 143.361 | 142.931 | 143.083 | g
Wassertemperatur: | 17.5 | 17.9 | 17.7 | °C
Bestimmungsversuch
Gewicht Pykno.+Probe: | 77.48 | 73.464 | 74.995 | g
Gewicht Pykno.+Probe+Wasser: | 164.364 | 161.755 | 162.738 | g
Wassertemperatur: | 17.8 | 17.7 | 17.9 | °C