## LoDi-Schuettkegel
Zusammenfassung Lockerste/Dichteste Lagerung
Korndichte: | 2.65 | g/cm^3
lockerste Lagerung
min. Dichte: | 1.426 | g/cm^3
max. Porenanteil: | 0.462 | -
max. Porenzahl: | 0.859 | -
dichteste Lagerung
max. Dichte: | 1.771 | g/cm^3
min. Porenanteil: | 0.332 | -
min. Porenzahl: | 0.496 | -
Schüttkegelversuch
Reibungswinkel: | 32.5 | Grad

## Oedo
Zusammenfassung Oedometerversuch
Oedo-locker |  |  |  | Oedo-dicht
Dateiname: | Testdatei |  |  | Dateiname: | Testdatei
Probenmasse: | 119.55 | g |  | Probenmasse: | 127.86 | g
Durchmesser: | 7 | cm |  | Durchmesser: | 7 | cm
Hoehe: | 2.07 | cm |  | Hoehe: | 1.89 | cm
Spannung [kN/m^2] | Setzung [mm] |  |  | Spannung [kN/m^2] | Setzung [mm]
5.457 | 0.112 |  |  | 5.717 | 0.023
11.173 | 0.15 |  |  | 11.953 | 0.029
16.89 | 0.174 |  |  | 17.929 | 0.033
22.347 | 0.2 |  |  | 25.205 | 0.038
28.323 | 0.221 |  |  | 32.221 | 0.043
34.04 | 0.238 |  |  | 37.937 | 0.047
40.016 | 0.256 |  |  | 45.733 | 0.052
45.733 | 0.272 |  |  | 51.449 | 0.056
51.709 | 0.286 |  |  | 56.646 | 0.06
57.686 | 0.302 |  |  | 62.623 | 0.063
62.882 | 0.315 |  |  | 69.119 | 0.067
69.379 | 0.326 |  |  | 75.355 | 0.071
75.875 | 0.338 |  |  | 82.371 | 0.074
82.111 | 0.35 |  |  | 89.646 | 0.078
93.284 | 0.368 |  |  | 97.442 | 0.081
104.717 | 0.386 |  |  | 105.237 | 0.083
115.371 | 0.402 |  |  | 113.552 | 0.088
126.285 | 0.416 |  |  | 125.765 | 0.092
137.718 | 0.43 |  |  | 139.017 | 0.097
150.45 | 0.446 |  |  | 153.308 | 0.102
161.104 | 0.458 |  |  | 168.12 | 0.108
172.017 | 0.469 |  |  | 183.45 | 0.112
182.931 | 0.48 |  |  | 194.104 | 0.116
195.143 | 0.493 |  |  | 205.018 | 0.119
207.876 | 0.504 |  |  | 216.97 | 0.123
220.348 | 0.518 |  |  | 228.404 | 0.127
233.6 | 0.528 |  |  | 240.876 | 0.13
244.254 | 0.536 |  |  | 292.066 | 0.145
254.908 | 0.544 |  |  | 349.751 | 0.159
266.081 | 0.554 |  |  | 405.618 | 0.172
278.034 | 0.562 |  |  | 464.862 | 0.185
289.727 | 0.571 |  |  | 520.989 | 0.195
301.94 | 0.579 |  |  | 580.753 | 0.202
314.152 | 0.587 |  |  | 632.722 | 0.209
326.885 | 0.597 |  |  | 687.03 | 0.215
340.137 | 0.605 |  |  | 744.196 | 0.22
353.649 | 0.614 |  |  | 803.7 | 0.223
367.68 | 0.622 |  |  | 865.543 | 0.228
382.232 | 0.632 |  |  | 927.126 | 0.231
396.523 | 0.64 |  |  | 980.135 | 0.233
411.334 | 0.65 |  |  | 1033.922 | 0.235
426.145 | 0.658 |  |  | 1089.01 | 0.238
436.799 | 0.664 |  |  | 1146.695 | 0.242
452.39 | 0.67 |  |  | 1205.42 | 0.247
463.303 | 0.677 |  |  | 1265.184 | 0.253
474.217 | 0.683 |  |  | 1327.547 | 0.259
485.65 | 0.688 |  |  | 1390.949 | 0.265
497.083 | 0.694 |  |  | 1453.312 | 0.27
508.776 | 0.699 |  |  | 1518.533 | 0.278
520.469 | 0.704 |  |  | 1585.053 | 0.284
532.422 | 0.709 |  |  | 1651.833 | 0.29
544.375 | 0.715 |  |  | 1719.653 | 0.296
556.588 | 0.72 |  |  | 1771.882 | 0.301
568.8 | 0.726 |  |  | 1824.111 | 0.306
581.013 | 0.731 |  |  | 1877.639 | 0.31
593.745 | 0.738 |  |  | 1931.167 | 0.315
606.738 | 0.742 |  |  | 1985.214 | 0.32
619.47 | 0.747 |  |  | 2039.262 | 0.324
632.722 | 0.754 |  |  | 2095.648 | 0.329
646.494 | 0.758 |  |  | 2151.775 | 0.334
660.006 | 0.765 |  |  | 2209.201 | 0.34
673.518 | 0.771 |  |  | 2265.587 | 0.344
687.809 | 0.776 |  |  | 2325.091 | 0.349
701.841 | 0.781 |  |  | 2381.218 | 0.353
715.613 | 0.786 |  |  | 2439.423 | 0.358
730.424 | 0.794 |  |  | 2498.927 | 0.363
745.235 | 0.798 |  |  | 2558.172 | 0.367
759.786 | 0.802
774.857 | 0.808
789.668 | 0.813
804.48 | 0.819
819.81 | 0.826
875.157 | 0.845
932.323 | 0.864
992.347 | 0.883
1051.852 | 0.902
1104.86 | 0.92
1159.428 | 0.936
1214.774 | 0.952
1272.2 | 0.966
1330.146 | 0.979
1390.17 | 0.99
1450.714 | 1.002
1503.462 | 1.01
1556.47 | 1.019
1609.479 | 1.029
1665.345 | 1.04
1720.952 | 1.053
1778.118 | 1.066
1835.024 | 1.077
1892.19 | 1.088
1950.135 | 1.102
2011.718 | 1.115
2072.002 | 1.128
2133.586 | 1.138
2194.389 | 1.152
2255.713 | 1.163
2318.595 | 1.178
2380.698 | 1.189
2445.399 | 1.202
2508.802 | 1.213
2573.763 | 1.226

## Triax-D
Zusammenfassung Triaxialversuch
Triax-D locker
Peakreibungswinkel: | 34 | Grad
Triax-D dicht
Dilatanzwinkel: | 19 | Grad
Peakreibungswinkel: | 42.9 | Grad
Peakspannung (eff): | 125 | kPa
Peakporenzahl: | 0.537 | -

## Parameter
Hypoplastische Parameter
Referenzspannung-min: |  | 20 | kPa
Referenzspannung-max: |  | 2000 | kPa
Φc (-) | hs (MPa) | n (-) | ed0 (-) | ec0 (-) | ei0 (-) | α (-) | β (-)
32.5 | 917 | 0.371 | 0.5 | 0.86 | 0.99 | 0.04 | 2.4

## Referenz
Referenzdaten
Datum: | 2020-11-20
Projektnummer: | 1
Projektname: | Testprojekt
Material: | Testmaterial
Entnahmestelle: | Position 1
Entnahmetiefe | 1m