## Tabelle
Triaxialversuch (CU)
Datum: | 2020-11-20
Projektname: | Testprojekt
Projektnummer: | 1
Material: | Testmaterial
Materialtyp: | Sand
Korndichte: | 2.65 | g/cm^3
Fließgrenze: | 48.6 | %
Ausrollgrenze: | 25.1 | %
Überkornanteil: | 0 | %
Feuchtmasse mit Behälter: | 165.34 | 164.79 | 167.51 | g
Trockenmasse mit Behälter: | 117.31 | 118.02 | 121.5 | g
Behältermasse: | 0 | 0 | 0 | g
Probenherstellung
Höhe: | 90.6 | 90 | 90.8 | mm
Durchmesser: | 36 | 36 | 36 | mm
Feuchtmasse: | 165.34 | 164.79 | 167.51 | g
Sättigung
Zelldruck: | 400 | 400 | 400 | kPa
Sättigungsdruck: | 400 | 400 | 400 | kPa
Druckunterschied: | 100 | 100 | 100 | kPa
Konsolidation
Zelldruck: | 451 | 501 | 602 | kPa
Porenwasserdruck: | 400 | 400 | 400 | kPa
Höhenunterschied: | 1.17 | 1.53 | 2.26 | mm

## Versuch01
Einzelversuch
Datum | Uhrzeit | Radialspg. [kPa] | Porenwass. [kPa] | Kraft [N] | Stauchung [mm]
2019-02-11 | 6:30 | 450.6 | 405.3 | 3 | 0.01
2019-02-11 | 6:31 | 450.6 | 407.3 | 7 | 0.01
2019-02-11 | 6:31 | 450.5 | 409.1 | 9 | 0.02
2019-02-11 | 6:32 | 450.5 | 410.7 | 12 | 0.03
2019-02-11 | 6:33 | 450.5 | 413 | 16 | 0.05
2019-02-11 | 6:34 | 450.5 | 414.9 | 17 | 0.07
2019-02-11 | 6:35 | 450.6 | 416.2 | 19 | 0.09
2019-02-11 | 6:36 | 450.6 | 417.5 | 19 | 0.11
2019-02-11 | 6:41 | 450.4 | 421.8 | 25 | 0.21
2019-02-11 | 6:46 | 450.8 | 424.8 | 30 | 0.3
2019-02-11 | 6:51 | 450.6 | 426.9 | 30 | 0.4
2019-02-11 | 6:56 | 450.8 | 428.5 | 31 | 0.5
2019-02-11 | 7:01 | 450.8 | 429.8 | 33 | 0.6
2019-02-11 | 7:06 | 450.6 | 431 | 34 | 0.69
2019-02-11 | 7:11 | 450.8 | 431.9 | 37 | 0.79
2019-02-11 | 7:16 | 450.8 | 432.6 | 37 | 0.88
2019-02-11 | 7:31 | 450.6 | 434.5 | 39 | 1.17
2019-02-11 | 7:46 | 450.8 | 435.6 | 43 | 1.46
2019-02-11 | 8:01 | 450.8 | 436.6 | 44 | 1.75
2019-02-11 | 8:16 | 450.8 | 437.3 | 47 | 2.04
2019-02-11 | 8:31 | 450.9 | 437.3 | 48 | 2.33
2019-02-11 | 8:46 | 450.9 | 437.6 | 52 | 2.62
2019-02-11 | 9:01 | 450.8 | 437.6 | 53 | 2.91
2019-02-11 | 9:16 | 450.9 | 437.9 | 55 | 3.21
2019-02-11 | 9:31 | 450.9 | 437.8 | 58 | 3.5
2019-02-11 | 9:46 | 450.9 | 437.6 | 61 | 3.79
2019-02-11 | 10:01 | 450.9 | 437.5 | 62 | 4.08
2019-02-11 | 10:16 | 451.2 | 437.3 | 64 | 4.37
2019-02-11 | 10:31 | 451.2 | 437.3 | 64 | 4.67
2019-02-11 | 10:46 | 451.2 | 436.9 | 69 | 4.96
2019-02-11 | 11:01 | 451.1 | 436.6 | 69 | 5.25
2019-02-11 | 11:16 | 451.1 | 436.3 | 72 | 5.55
2019-02-11 | 11:31 | 450.9 | 436.2 | 75 | 5.84
2019-02-11 | 11:46 | 451.2 | 435.4 | 77 | 6.14
2019-02-11 | 12:01 | 451.2 | 435.3 | 78 | 6.43
2019-02-11 | 12:16 | 451.2 | 434.8 | 78 | 6.72
2019-02-11 | 12:31 | 451.2 | 434.7 | 81 | 7.02
2019-02-11 | 12:46 | 451.2 | 434 | 83 | 7.31
2019-02-11 | 13:01 | 451.2 | 433.8 | 84 | 7.61
2019-02-11 | 13:16 | 451.4 | 433.6 | 86 | 7.9
2019-02-11 | 13:31 | 451.4 | 432.9 | 87 | 8.2
2019-02-11 | 13:46 | 451.4 | 432.6 | 88 | 8.49
2019-02-11 | 14:01 | 451.5 | 432.5 | 89 | 8.79
2019-02-11 | 14:16 | 451.4 | 431.9 | 89 | 9.09
2019-02-11 | 14:31 | 451.2 | 431.6 | 92 | 9.39
2019-02-11 | 14:46 | 451.5 | 431.5 | 92 | 9.68
2019-02-11 | 15:01 | 451.5 | 430.7 | 91 | 9.98
2019-02-11 | 15:16 | 451.5 | 430.7 | 93 | 10.28
2019-02-11 | 15:31 | 451.7 | 430.4 | 93 | 10.58
2019-02-11 | 15:46 | 451.4 | 430.3 | 94 | 10.88
2019-02-11 | 16:01 | 451.5 | 430.1 | 95 | 11.18
2019-02-11 | 16:16 | 451.7 | 430 | 96 | 11.47
2019-02-11 | 16:31 | 451.5 | 429.8 | 97 | 11.77
2019-02-11 | 16:46 | 451.8 | 429.7 | 97 | 12.07
2019-02-11 | 17:01 | 451.8 | 429.4 | 99 | 12.37
2019-02-11 | 17:16 | 451.8 | 429.2 | 98 | 12.67
2019-02-11 | 17:31 | 451.8 | 429.1 | 100 | 12.97
2019-02-11 | 17:46 | 452.1 | 429.1 | 100 | 13.27
2019-02-11 | 18:01 | 452 | 428.8 | 100 | 13.57
2019-02-11 | 18:16 | 452.1 | 428.8 | 101 | 13.87
2019-02-11 | 18:31 | 452.1 | 428.8 | 102 | 14.17
2019-02-11 | 18:46 | 452.4 | 428.5 | 102 | 14.47
2019-02-11 | 19:01 | 452.4 | 428.3 | 102 | 14.77
2019-02-11 | 19:16 | 452.3 | 428.2 | 103 | 15.07
2019-02-11 | 19:31 | 452.4 | 427.9 | 104 | 15.37
2019-02-11 | 19:46 | 452 | 427.7 | 104 | 15.67
2019-02-11 | 20:01 | 452.3 | 427.7 | 106 | 15.98
2019-02-11 | 20:16 | 452.1 | 427.6 | 108 | 16.28
2019-02-11 | 20:31 | 452.4 | 427.5 | 106 | 16.58
2019-02-11 | 20:46 | 452.4 | 427.3 | 107 | 16.88
2019-02-11 | 21:01 | 452.4 | 427.2 | 108 | 17.18
2019-02-11 | 21:16 | 452.4 | 427 | 109 | 17.48
2019-02-11 | 21:31 | 452.4 | 427.1 | 109 | 17.78
2019-02-11 | 21:46 | 452.4 | 426.7 | 109 | 18.08
2019-02-11 | 22:01 | 452.4 | 426.9 | 112 | 18.38
2019-02-11 | 22:16 | 452.4 | 426.6 | 112 | 18.67
2019-02-11 | 22:31 | 452.7 | 426.4 | 112 | 18.97
2019-02-11 | 22:46 | 452.6 | 426.4 | 112 | 19.27
2019-02-11 | 23:01 | 452.6 | 426.3 | 114 | 19.56
2019-02-11 | 23:16 | 452.6 | 426.1 | 115 | 19.86
2019-02-11 | 23:31 | 452.7 | 426 | 117 | 20.16
2019-02-11 | 23:46 | 452.7 | 426 | 116 | 20.46
2019-02-12 | 0:01 | 452.6 | 425.7 | 117 | 20.75
2019-02-12 | 0:16 | 452.6 | 425.5 | 117 | 21.05
2019-02-12 | 0:31 | 452.7 | 425.4 | 119 | 21.34
2019-02-12 | 0:46 | 452.6 | 425.2 | 120 | 21.64
2019-02-12 | 1:01 | 452.7 | 424.8 | 120 | 21.93
2019-02-12 | 1:16 | 452.4 | 424.9 | 122 | 22.23
2019-02-12 | 1:31 | 452.6 | 424.8 | 123 | 22.52
2019-02-12 | 1:46 | 452.9 | 424.6 | 123 | 22.82
2019-02-12 | 2:01 | 452.7 | 424.5 | 126 | 23.11
2019-02-12 | 2:16 | 452.7 | 424.2 | 124 | 23.4
2019-02-12 | 2:31 | 452.7 | 424.4 | 126 | 23.7
2019-02-12 | 2:46 | 452.4 | 424.4 | 128 | 23.99
2019-02-12 | 3:01 | 452.9 | 424 | 128 | 24.29
2019-02-12 | 3:16 | 452.7 | 424.1 | 129 | 24.58
2019-02-12 | 3:31 | 452.9 | 423.8 | 131 | 24.87
2019-02-12 | 3:46 | 452.7 | 423.8 | 132 | 25.16
2019-02-12 | 4:01 | 452.9 | 423.6 | 132 | 25.45
2019-02-12 | 4:16 | 452.7 | 423.5 | 132 | 25.74
2019-02-12 | 4:31 | 452.7 | 423.3 | 134 | 26.04
2019-02-12 | 4:46 | 452.7 | 423.2 | 134 | 26.33
2019-02-12 | 5:01 | 453 | 423 | 136 | 26.62
2019-02-12 | 5:16 | 452.7 | 423.2 | 136 | 26.92
2019-02-12 | 5:31 | 453 | 422.9 | 137 | 27.21
2019-02-12 | 5:46 | 452.9 | 424.2 | 123 | 27.25
2019-02-12 | 6:01 | 453 | 424.8 | 122 | 27.25
2019-02-12 | 6:16 | 453 | 425.2 | 116 | 27.25
2019-02-12 | 6:31 | 452.9 | 425.2 | 116 | 27.25
2019-02-12 | 6:46 | 452.9 | 425.3 | 114 | 27.25
2019-02-12 | 7:01 | 452.9 | 425.7 | 113 | 27.25

## Versuch02
Einzelversuch
Datum | Uhrzeit | Radialspg. [kPa] | Porenwass. [kPa] | Kraft [N] | Stauchung [mm]
2019-02-11 | 6:31 | 499.7 | 405.1 | 3 | 0.01
2019-02-11 | 6:32 | 499.7 | 409.6 | 9 | 0.02
2019-02-11 | 6:32 | 499.7 | 412.2 | 15 | 0.02
2019-02-11 | 6:33 | 499.7 | 416.8 | 22 | 0.05
2019-02-11 | 6:34 | 499.9 | 420.3 | 26 | 0.06
2019-02-11 | 6:35 | 499.7 | 423.3 | 31 | 0.08
2019-02-11 | 6:36 | 499.7 | 425.8 | 33 | 0.1
2019-02-11 | 6:41 | 499.7 | 435.3 | 42 | 0.2
2019-02-11 | 6:46 | 499.9 | 441.3 | 48 | 0.29
2019-02-11 | 6:51 | 499.9 | 445.9 | 52 | 0.39
2019-02-11 | 6:56 | 499.7 | 449.6 | 55 | 0.49
2019-02-11 | 7:01 | 499.9 | 452.6 | 58 | 0.59
2019-02-11 | 7:06 | 500 | 454.8 | 60 | 0.69
2019-02-11 | 7:11 | 500 | 456.8 | 62 | 0.78
2019-02-11 | 7:16 | 499.9 | 458.6 | 64 | 0.88
2019-02-11 | 7:31 | 500.1 | 462.2 | 68 | 1.17
2019-02-11 | 7:46 | 500.1 | 464.7 | 73 | 1.47
2019-02-11 | 8:01 | 500.3 | 466.5 | 77 | 1.75
2019-02-11 | 8:16 | 500.3 | 467.8 | 81 | 2.04
2019-02-11 | 8:31 | 499.9 | 468.5 | 84 | 2.34
2019-02-11 | 8:46 | 500 | 469 | 87 | 2.63
2019-02-11 | 9:01 | 500.2 | 469.3 | 89 | 2.92
2019-02-11 | 9:16 | 500.3 | 469.7 | 93 | 3.21
2019-02-11 | 9:31 | 499.9 | 469.7 | 96 | 3.5
2019-02-11 | 9:46 | 500 | 469.7 | 98 | 3.79
2019-02-11 | 10:01 | 500.3 | 469.8 | 100 | 4.09
2019-02-11 | 10:16 | 500 | 469.5 | 103 | 4.38
2019-02-11 | 10:31 | 500.3 | 469.5 | 106 | 4.67
2019-02-11 | 10:46 | 500 | 469 | 108 | 4.97
2019-02-11 | 11:01 | 500.3 | 469 | 110 | 5.26
2019-02-11 | 11:16 | 500.1 | 468.5 | 114 | 5.55
2019-02-11 | 11:31 | 500.4 | 468.4 | 116 | 5.85
2019-02-11 | 11:46 | 500.3 | 467.9 | 118 | 6.14
2019-02-11 | 12:01 | 500.4 | 467.5 | 121 | 6.43
2019-02-11 | 12:16 | 500.4 | 467.2 | 121 | 6.72
2019-02-11 | 12:31 | 500.3 | 466.8 | 124 | 7.02
2019-02-11 | 12:46 | 500.4 | 466.6 | 126 | 7.32
2019-02-11 | 13:01 | 500.4 | 466 | 127 | 7.61
2019-02-11 | 13:16 | 500.2 | 465.6 | 130 | 7.91
2019-02-11 | 13:31 | 500.5 | 465.4 | 130 | 8.21
2019-02-11 | 13:46 | 500.6 | 465 | 133 | 8.51
2019-02-11 | 14:01 | 500.6 | 464.5 | 135 | 8.81
2019-02-11 | 14:16 | 500.6 | 464.2 | 135 | 9.1
2019-02-11 | 14:31 | 500.6 | 463.7 | 137 | 9.4
2019-02-11 | 14:46 | 500.7 | 463.5 | 138 | 9.7
2019-02-11 | 15:01 | 500.5 | 463.2 | 138 | 10
2019-02-11 | 15:16 | 500.6 | 462.5 | 140 | 10.29
2019-02-11 | 15:31 | 500.6 | 462.3 | 141 | 10.6
2019-02-11 | 15:46 | 500.5 | 461.9 | 141 | 10.89
2019-02-11 | 16:01 | 500.9 | 461.9 | 144 | 11.19
2019-02-11 | 16:16 | 500.9 | 461.4 | 144 | 11.49
2019-02-11 | 16:31 | 500.9 | 461 | 146 | 11.79
2019-02-11 | 16:46 | 500.8 | 461.1 | 147 | 12.09
2019-02-11 | 17:01 | 501 | 460.8 | 147 | 12.39
2019-02-11 | 17:16 | 501 | 460.4 | 148 | 12.68
2019-02-11 | 17:31 | 501.3 | 460.1 | 148 | 12.98
2019-02-11 | 17:46 | 501 | 459.8 | 149 | 13.28
2019-02-11 | 18:01 | 501.2 | 459.8 | 151 | 13.58
2019-02-11 | 18:16 | 501.3 | 459.6 | 150 | 13.88
2019-02-11 | 18:31 | 501.3 | 459.5 | 153 | 14.18
2019-02-11 | 18:46 | 501.5 | 459.1 | 153 | 14.47
2019-02-11 | 19:01 | 501.5 | 458.9 | 153 | 14.77
2019-02-11 | 19:16 | 501.6 | 458.6 | 155 | 15.07
2019-02-11 | 19:31 | 501.3 | 458.3 | 156 | 15.37
2019-02-11 | 19:46 | 501.4 | 458 | 157 | 15.66
2019-02-11 | 20:01 | 501.8 | 457.9 | 157 | 15.95
2019-02-11 | 20:16 | 501.6 | 457.9 | 158 | 16.25
2019-02-11 | 20:31 | 501.8 | 457.6 | 161 | 16.54
2019-02-11 | 20:46 | 501.8 | 457.4 | 161 | 16.84
2019-02-11 | 21:01 | 501.6 | 457.2 | 162 | 17.13
2019-02-11 | 21:16 | 501.6 | 457 | 164 | 17.43
2019-02-11 | 21:31 | 501.8 | 456.9 | 165 | 17.72
2019-02-11 | 21:46 | 501.6 | 456.4 | 165 | 18.01
2019-02-11 | 22:01 | 501.6 | 456.3 | 166 | 18.3
2019-02-11 | 22:16 | 501.6 | 456.3 | 167 | 18.6
2019-02-11 | 22:31 | 501.8 | 455.8 | 168 | 18.89
2019-02-11 | 22:46 | 502.1 | 455.7 | 169 | 19.19
2019-02-11 | 23:01 | 501.9 | 455.5 | 170 | 19.48
2019-02-11 | 23:16 | 501.7 | 455.5 | 171 | 19.77
2019-02-11 | 23:31 | 501.9 | 455.1 | 172 | 20.06
2019-02-11 | 23:46 | 501.9 | 454.8 | 174 | 20.36
2019-02-12 | 0:01 | 501.8 | 454.4 | 175 | 20.65
2019-02-12 | 0:16 | 501.8 | 454.4 | 176 | 20.94
2019-02-12 | 0:31 | 501.9 | 454.1 | 178 | 21.22
2019-02-12 | 0:46 | 502.1 | 454.1 | 178 | 21.52
2019-02-12 | 1:01 | 502.1 | 453.6 | 181 | 21.8
2019-02-12 | 1:16 | 501.9 | 453.5 | 181 | 22.09
2019-02-12 | 1:31 | 502.1 | 453.5 | 181 | 22.38
2019-02-12 | 1:46 | 502.1 | 453.3 | 181 | 22.67
2019-02-12 | 2:01 | 501.9 | 453 | 184 | 22.96
2019-02-12 | 2:16 | 501.9 | 452.7 | 185 | 23.24
2019-02-12 | 2:31 | 501.8 | 452.6 | 186 | 23.53
2019-02-12 | 2:46 | 501.9 | 452.6 | 187 | 23.82
2019-02-12 | 3:01 | 502.1 | 452.3 | 187 | 24.11
2019-02-12 | 3:16 | 502 | 452.1 | 189 | 24.4
2019-02-12 | 3:31 | 502.1 | 451.9 | 191 | 24.7
2019-02-12 | 3:46 | 502.1 | 451.8 | 191 | 24.99
2019-02-12 | 4:01 | 502.1 | 451.7 | 192 | 25.28
2019-02-12 | 4:16 | 502.1 | 451.3 | 194 | 25.57
2019-02-12 | 4:31 | 502.1 | 451.3 | 195 | 25.87
2019-02-12 | 4:46 | 501.9 | 451.1 | 197 | 26.17
2019-02-12 | 5:01 | 502.1 | 452.4 | 177 | 26.27
2019-02-12 | 5:16 | 502.2 | 453.3 | 171 | 26.26
2019-02-12 | 5:31 | 502.2 | 453.6 | 166 | 26.27
2019-02-12 | 5:46 | 501.9 | 454.1 | 164 | 26.26
2019-02-12 | 6:01 | 502.2 | 454.4 | 161 | 26.27
2019-02-12 | 6:16 | 502.2 | 454.6 | 161 | 26.27
2019-02-12 | 6:31 | 501.8 | 454.6 | 159 | 26.27
2019-02-12 | 6:46 | 501.9 | 454.8 | 158 | 26.27
2019-02-12 | 7:01 | 502.2 | 454.8 | 156 | 26.26

## Versuch03
Einzelversuch
Datum | Uhrzeit | Radialspg. [kPa] | Porenwass. [kPa] | Kraft [N] | Stauchung [mm]
2019-02-11 | 6:31 | 601.7 | 401.7 | 4 | 0.01
2019-02-11 | 6:31 | 601.7 | 410.2 | 18 | 0.02
2019-02-11 | 6:32 | 601.7 | 415.3 | 29 | 0.02
2019-02-11 | 6:32 | 601.7 | 419.9 | 37 | 0.04
2019-02-11 | 6:33 | 601.5 | 427 | 50 | 0.05
2019-02-11 | 6:34 | 601.7 | 433.2 | 58 | 0.07
2019-02-11 | 6:35 | 601.5 | 437.9 | 63 | 0.09
2019-02-11 | 6:36 | 601.7 | 442.2 | 68 | 0.11
2019-02-11 | 6:41 | 601.7 | 460.9 | 87 | 0.21
2019-02-11 | 6:46 | 601.8 | 473.6 | 98 | 0.31
2019-02-11 | 6:51 | 601.7 | 483.2 | 107 | 0.41
2019-02-11 | 6:56 | 601.8 | 490.7 | 114 | 0.51
2019-02-11 | 7:01 | 601.7 | 496.8 | 119 | 0.61
2019-02-11 | 7:06 | 601.9 | 501.8 | 123 | 0.7
2019-02-11 | 7:11 | 601.8 | 506.4 | 127 | 0.8
2019-02-11 | 7:16 | 601.8 | 509.8 | 130 | 0.9
2019-02-11 | 7:31 | 601.8 | 518.2 | 137 | 1.2
2019-02-11 | 7:46 | 602 | 523.7 | 146 | 1.5
2019-02-11 | 8:01 | 601.8 | 527.8 | 151 | 1.78
2019-02-11 | 8:16 | 601.9 | 530.6 | 157 | 2.07
2019-02-11 | 8:31 | 602 | 532.8 | 161 | 2.37
2019-02-11 | 8:46 | 601.9 | 534.3 | 166 | 2.66
2019-02-11 | 9:01 | 601.8 | 535.3 | 171 | 2.95
2019-02-11 | 9:16 | 601.8 | 535.9 | 175 | 3.24
2019-02-11 | 9:31 | 602 | 536.8 | 179 | 3.52
2019-02-11 | 9:46 | 602 | 537.3 | 182 | 3.81
2019-02-11 | 10:01 | 602.3 | 537.5 | 185 | 4.1
2019-02-11 | 10:16 | 602 | 537.7 | 188 | 4.39
2019-02-11 | 10:31 | 602.3 | 537.8 | 191 | 4.68
2019-02-11 | 10:46 | 602 | 537.8 | 195 | 4.97
2019-02-11 | 11:01 | 601.8 | 537.7 | 197 | 5.26
2019-02-11 | 11:16 | 602.1 | 537.7 | 199 | 5.55
2019-02-11 | 11:31 | 602.1 | 537.5 | 201 | 5.83
2019-02-11 | 11:46 | 602.3 | 537.4 | 203 | 6.13
2019-02-11 | 12:01 | 602.3 | 537.2 | 206 | 6.42
2019-02-11 | 12:16 | 602.4 | 536.8 | 207 | 6.71
2019-02-11 | 12:31 | 602.3 | 536.5 | 210 | 7
2019-02-11 | 12:46 | 602.4 | 536.3 | 212 | 7.29
2019-02-11 | 13:01 | 602.1 | 535.9 | 213 | 7.58
2019-02-11 | 13:16 | 602.3 | 535.9 | 214 | 7.87
2019-02-11 | 13:31 | 602.6 | 535.6 | 216 | 8.16
2019-02-11 | 13:46 | 602.6 | 535.2 | 217 | 8.45
2019-02-11 | 14:01 | 602.6 | 535 | 219 | 8.74
2019-02-11 | 14:16 | 602.4 | 535 | 221 | 9.04
2019-02-11 | 14:31 | 602.3 | 534.6 | 222 | 9.33
2019-02-11 | 14:46 | 602.6 | 534.2 | 224 | 9.62
2019-02-11 | 15:01 | 602.7 | 534.1 | 225 | 9.92
2019-02-11 | 15:16 | 602.6 | 533.7 | 227 | 10.21
2019-02-11 | 15:31 | 602.7 | 533.3 | 228 | 10.5
2019-02-11 | 15:46 | 602.9 | 532.7 | 230 | 10.8
2019-02-11 | 16:01 | 602.6 | 532.7 | 231 | 11.1
2019-02-11 | 16:16 | 602.8 | 532.5 | 232 | 11.39
2019-02-11 | 16:31 | 603 | 532.2 | 233 | 11.68
2019-02-11 | 16:46 | 602.9 | 531.8 | 234 | 11.99
2019-02-11 | 17:01 | 603 | 531.6 | 236 | 12.28
2019-02-11 | 17:16 | 603.1 | 531.2 | 237 | 12.58
2019-02-11 | 17:31 | 603.1 | 530.9 | 239 | 12.88
2019-02-11 | 17:46 | 603.1 | 530.7 | 239 | 13.17
2019-02-11 | 18:01 | 603.2 | 530.6 | 242 | 13.47
2019-02-11 | 18:16 | 603.2 | 530.3 | 243 | 13.76
2019-02-11 | 18:31 | 603.4 | 530 | 244 | 14.06
2019-02-11 | 18:46 | 603.4 | 529.9 | 245 | 14.36
2019-02-11 | 19:01 | 603.3 | 529.6 | 247 | 14.66
2019-02-11 | 19:16 | 603.6 | 529.3 | 249 | 14.95
2019-02-11 | 19:31 | 603.3 | 528.8 | 250 | 15.25
2019-02-11 | 19:46 | 603.4 | 528.5 | 250 | 15.55
2019-02-11 | 20:01 | 603.6 | 528.2 | 253 | 15.84
2019-02-11 | 20:16 | 603.6 | 527.7 | 254 | 16.14
2019-02-11 | 20:31 | 603.6 | 527.5 | 256 | 16.44
2019-02-11 | 20:46 | 603.3 | 527.4 | 258 | 16.74
2019-02-11 | 21:01 | 603.4 | 527.1 | 259 | 17.04
2019-02-11 | 21:16 | 603.4 | 526.8 | 262 | 17.33
2019-02-11 | 21:31 | 603.6 | 526.6 | 263 | 17.64
2019-02-11 | 21:46 | 603.4 | 526 | 264 | 17.93
2019-02-11 | 22:01 | 603.4 | 525.9 | 266 | 18.23
2019-02-11 | 22:16 | 603.6 | 525.7 | 268 | 18.53
2019-02-11 | 22:31 | 603.6 | 525 | 269 | 18.83
2019-02-11 | 22:46 | 603.7 | 524.8 | 269 | 19.13
2019-02-11 | 23:01 | 603.7 | 524.5 | 273 | 19.42
2019-02-11 | 23:16 | 603.6 | 524.2 | 275 | 19.72
2019-02-11 | 23:31 | 603.6 | 524 | 276 | 20.02
2019-02-11 | 23:46 | 603.6 | 523.5 | 278 | 20.32
2019-02-12 | 0:01 | 603.6 | 523.1 | 280 | 20.61
2019-02-12 | 0:16 | 603.7 | 522.9 | 282 | 20.91
2019-02-12 | 0:31 | 603.8 | 522.5 | 284 | 21.21
2019-02-12 | 0:46 | 603.7 | 522 | 286 | 21.51
2019-02-12 | 1:01 | 603.6 | 521.6 | 288 | 21.8
2019-02-12 | 1:16 | 603.6 | 521.4 | 289 | 22.1
2019-02-12 | 1:31 | 603.7 | 521.1 | 290 | 22.39
2019-02-12 | 1:46 | 603.8 | 520.7 | 292 | 22.69
2019-02-12 | 2:01 | 603.6 | 520.1 | 293 | 22.98
2019-02-12 | 2:16 | 603.8 | 520 | 295 | 23.28
2019-02-12 | 2:31 | 603.8 | 519.5 | 298 | 23.58
2019-02-12 | 2:46 | 603.9 | 519.4 | 298 | 23.87
2019-02-12 | 3:01 | 603.8 | 518.8 | 301 | 24.17
2019-02-12 | 3:16 | 603.9 | 518.8 | 302 | 24.46
2019-02-12 | 3:31 | 603.9 | 518.5 | 304 | 24.76
2019-02-12 | 3:46 | 604 | 518 | 305 | 25.05
2019-02-12 | 4:01 | 603.9 | 518 | 307 | 25.35
2019-02-12 | 4:16 | 603.8 | 517.5 | 308 | 25.64
2019-02-12 | 4:31 | 603.8 | 517.3 | 310 | 25.93
2019-02-12 | 4:46 | 603.8 | 517 | 313 | 26.22
2019-02-12 | 5:01 | 603.8 | 516.9 | 314 | 26.51
2019-02-12 | 5:16 | 603.9 | 516.9 | 315 | 26.8
2019-02-12 | 5:31 | 603.8 | 516.4 | 317 | 27.09
2019-02-12 | 5:46 | 603.9 | 516.3 | 318 | 27.38
2019-02-12 | 6:01 | 603.9 | 516.1 | 320 | 27.68
2019-02-12 | 6:16 | 603.9 | 515.8 | 321 | 27.97
2019-02-12 | 6:31 | 603.8 | 515.7 | 323 | 28.26
2019-02-12 | 6:46 | 603.9 | 515.4 | 325 | 28.55
2019-02-12 | 7:01 | 603.9 | 515.2 | 327 | 28.85