## Tabelle
Triaxialversuch (D)
Datum: | 2020-11-20
Projektname: | Testprojekt
Projektnummer: | 1
Material: | Testmaterial
Materialtyp: | Sand
Korndichte: | 2.65 | g/cm^3
min. Trockendichte: | 1.521 | g/cm^3
max. Trockendichte: | 1.793 | g/cm^3
Probenherstellung
Höhe: | 118.8 | 119.4 | 119.2 | mm
Durchmesser: | 50 | 50 | 50 | mm
Trockenmasse: | 418.66 | 418.66 | 418.66 | g
Sättigung
Zelldruck: | 400 | 400 | 400 | kPa
Sättigungsdruck: | 400 | 400 | 400 | kPa
Druckunterschied: | 100 | 100 | 100 | kPa
Dauer: | 0.5 | 0.5 | 0.5 | h
Backvolume-Start: | 0 | 0 | 0 | mm^3
Backvolume-Ende: | 12317 | 5002 | 3963 | mm^3
Konsolidation
Backvolume-Ende: | 11548 | 4104 | 2212 | mm^3
Abscheren
Backvolume-Ende: | 13017 | 12787 | 11069 | mm^3

## Versuch01
Einzelversuch
Zeit [s] | Radialspg. [kPa] | Radialvol. [mm^3] | Porenwass. [kPa] | Porenw.vol [mm^3] | Kraft [kN] | Porendruck [kPa] | Stauchung [mm]
0 | 649 | -80262 | 600.3 | 0 | 0.0008 | 604.1209 | 0.0001
300 | 649 | -80302 | 600.4 | -13 | 0.0226 | 604.4371 | 0.2485
600 | 650 | -80499 | 599.9 | -156 | 0.1787 | 603.5289 | 0.4985
900 | 650 | -80427 | 599.8 | -55 | 0.2485 | 603.3207 | 0.7495
1200 | 650 | -80209 | 600.1 | 191 | 0.2813 | 603.6573 | 0.9995
1500 | 650 | -79936 | 600 | 485 | 0.3038 | 603.5659 | 1.2484
1800 | 650 | -79600 | 600.2 | 805 | 0.3216 | 603.2435 | 1.4985
2100 | 650 | -79251 | 599.9 | 1144 | 0.3334 | 603.2648 | 1.7494
2400 | 650 | -78862 | 599.9 | 1506 | 0.34 | 603.7133 | 1.9985
2700 | 650 | -78502 | 599.8 | 1866 | 0.3482 | 603.5695 | 2.2485
3000 | 650 | -78148 | 600 | 2235 | 0.3523 | 603.6436 | 2.4985
3300 | 650 | -77770 | 599.9 | 2612 | 0.3543 | 603.7855 | 2.7493
3600 | 649 | -77412 | 599.8 | 2973 | 0.3578 | 603.2653 | 2.9993
3900 | 650 | -77074 | 599.8 | 3334 | 0.3619 | 603.5154 | 3.2483
4200 | 650 | -76714 | 599.8 | 3698 | 0.3594 | 603.3854 | 3.4985
4500 | 650 | -76358 | 600 | 4049 | 0.3622 | 603.2101 | 3.7493
4800 | 650 | -76023 | 600 | 4394 | 0.3623 | 603.3451 | 3.9991
5100 | 650 | -75690 | 599.7 | 4728 | 0.3623 | 603.4974 | 4.2494
5400 | 649 | -75357 | 599.9 | 5057 | 0.3599 | 603.2357 | 4.4993
5700 | 650 | -75036 | 600 | 5372 | 0.3577 | 603.541 | 4.7483
6000 | 650 | -74731 | 600 | 5678 | 0.355 | 603.3513 | 4.9985
6300 | 650 | -74448 | 600 | 5967 | 0.3547 | 603.2404 | 5.2484
6600 | 650 | -74137 | 599.8 | 6259 | 0.3484 | 603.2778 | 5.4984
6900 | 650 | -73868 | 600 | 6533 | 0.3473 | 603.4671 | 5.7484
7200 | 650 | -73594 | 599.7 | 6801 | 0.3444 | 603.4074 | 5.9983
7500 | 650 | -73339 | 600.1 | 7057 | 0.3418 | 603.4041 | 6.2491
7800 | 650 | -73108 | 599.9 | 7293 | 0.3395 | 603.438 | 6.4991
8100 | 650 | -72874 | 600 | 7527 | 0.3374 | 603.6223 | 6.7489
8400 | 650 | -72660 | 600 | 7746 | 0.3357 | 603.0656 | 6.9991
8700 | 649 | -72436 | 599.9 | 7965 | 0.329 | 603.6218 | 7.2483
9000 | 649 | -72253 | 600 | 8164 | 0.3304 | 603.6533 | 7.4991
9300 | 650 | -72053 | 599.8 | 8352 | 0.3298 | 603.2852 | 7.7492
9600 | 650 | -71855 | 600 | 8542 | 0.3255 | 603.5197 | 7.9982
9900 | 650 | -71688 | 599.7 | 8720 | 0.3243 | 603.7095 | 8.2492
10200 | 650 | -71513 | 600.1 | 8889 | 0.3233 | 603.4598 | 8.4984
10500 | 650 | -71346 | 600 | 9047 | 0.3205 | 603.355 | 8.7491
10800 | 650 | -71195 | 600.2 | 9199 | 0.3156 | 603.6284 | 8.999
11100 | 650 | -71042 | 600 | 9352 | 0.3161 | 603.7999 | 9.249
11400 | 650 | -70925 | 600 | 9487 | 0.316 | 603.4633 | 9.4981
11700 | 650 | -70777 | 599.7 | 9623 | 0.3134 | 603.2958 | 9.7489
12000 | 650 | -70634 | 599.9 | 9758 | 0.3077 | 603.5784 | 9.9988
12300 | 649 | -70517 | 600 | 9873 | 0.3101 | 603.243 | 10.2481
12600 | 649 | -70396 | 599.8 | 9989 | 0.3081 | 603.5588 | 10.4981
12900 | 650 | -70301 | 600.5 | 10101 | 0.3076 | 603.6187 | 10.7489
13200 | 649 | -70192 | 600.3 | 10208 | 0.3041 | 603.3968 | 10.9991
13500 | 649 | -70101 | 600.4 | 10310 | 0.3052 | 603.5579 | 11.249
13800 | 649 | -69998 | 600.3 | 10401 | 0.3027 | 603.3731 | 11.4981
14100 | 650 | -69896 | 600.1 | 10493 | 0.3016 | 603.4228 | 11.7489
14400 | 650 | -69792 | 600.1 | 10583 | 0.3002 | 603.2504 | 11.9981
14700 | 650 | -69722 | 599.8 | 10669 | 0.3005 | 603.2489 | 12.2482
15000 | 650 | -69650 | 600.3 | 10749 | 0.2984 | 603.3835 | 12.499
15300 | 650 | -69569 | 600.1 | 10826 | 0.2971 | 603.4044 | 12.748
15600 | 650 | -69510 | 600.2 | 10897 | 0.2977 | 603.3389 | 12.9983
15900 | 650 | -69447 | 599.9 | 10964 | 0.2976 | 603.1229 | 13.2488
16200 | 650 | -69367 | 600.1 | 11039 | 0.2968 | 603.33 | 13.499
16500 | 650 | -69284 | 599.9 | 11108 | 0.298 | 603.2319 | 13.7489
16800 | 650 | -69237 | 600.1 | 11172 | 0.2985 | 603.4858 | 13.9989
17100 | 649 | -69179 | 600.2 | 11240 | 0.2971 | 603.5105 | 14.2479
17400 | 650 | -69112 | 600.2 | 11299 | 0.2965 | 603.4477 | 14.498
17700 | 650 | -69051 | 600.2 | 11360 | 0.2949 | 603.5718 | 14.7489
18000 | 649 | -69000 | 600.1 | 11419 | 0.2958 | 603.4991 | 14.998
18300 | 649 | -68939 | 600.2 | 11476 | 0.2969 | 603.4316 | 15.248
18600 | 650 | -68877 | 600.1 | 11532 | 0.2986 | 603.3117 | 15.4981
18900 | 649 | -68825 | 599.9 | 11588 | 0.2983 | 603.6036 | 15.7479
19200 | 649 | -68776 | 600.1 | 11636 | 0.2982 | 603.3539 | 15.9985
19500 | 650 | -68724 | 600 | 11689 | 0.301 | 603.1466 | 16.2488
19800 | 650 | -68664 | 600.2 | 11747 | 0.2979 | 603.3925 | 16.4986
20100 | 650 | -68607 | 600.3 | 11806 | 0.2982 | 603.5829 | 16.748
20400 | 649 | -68569 | 600.1 | 11855 | 0.2986 | 603.6509 | 16.9979
20700 | 650 | -68520 | 600 | 11902 | 0.2973 | 603.3702 | 17.2478
21000 | 649 | -68479 | 600.1 | 11946 | 0.2952 | 603.5491 | 17.4978
21300 | 650 | -68438 | 600.3 | 11989 | 0.2968 | 603.5557 | 17.7477
21600 | 650 | -68398 | 600 | 12034 | 0.299 | 603.3745 | 17.998
21900 | 649 | -68344 | 600.2 | 12082 | 0.299 | 603.5569 | 18.2486
22200 | 649 | -68294 | 600.1 | 12126 | 0.2995 | 603.4628 | 18.498
22500 | 650 | -68265 | 600.2 | 12166 | 0.2996 | 603.5436 | 18.7486
22800 | 650 | -68226 | 600 | 12214 | 0.3002 | 603.5455 | 18.9986
23100 | 650 | -68197 | 600.5 | 12258 | 0.3005 | 603.8137 | 19.2476
23400 | 649 | -68154 | 600.1 | 12294 | 0.2997 | 603.3949 | 19.4987
23700 | 649 | -68117 | 600.2 | 12335 | 0.3022 | 603.6128 | 19.7478
24000 | 649 | -68071 | 600.3 | 12381 | 0.3049 | 603.7173 | 19.9988
24300 | 649 | -68028 | 600 | 12417 | 0.3041 | 603.1464 | 20.2485
24600 | 650 | -68002 | 600.1 | 12458 | 0.3049 | 603.4316 | 20.4979
24900 | 650 | -67963 | 600.1 | 12501 | 0.3062 | 603.3949 | 20.7486
25200 | 649 | -67934 | 600.2 | 12542 | 0.3054 | 603.6292 | 20.9977
25500 | 650 | -67891 | 599.9 | 12579 | 0.3077 | 603.2324 | 21.2478
25800 | 649 | -67852 | 600.4 | 12621 | 0.305 | 603.5522 | 21.4984
26100 | 650 | -67815 | 600 | 12658 | 0.3069 | 603.5325 | 21.7484
26400 | 650 | -67796 | 600.3 | 12693 | 0.3075 | 603.5931 | 21.9986
26700 | 649 | -67758 | 600.2 | 12734 | 0.3077 | 603.4925 | 22.2478
27000 | 650 | -67722 | 600.2 | 12774 | 0.307 | 603.6616 | 22.4975
27300 | 649 | -67704 | 600.3 | 12810 | 0.31 | 603.7078 | 22.7485
27600 | 650 | -67663 | 600 | 12847 | 0.3127 | 603.2916 | 22.9985
27900 | 650 | -67618 | 600.1 | 12894 | 0.3145 | 603.3217 | 23.2486
28200 | 650 | -67575 | 600 | 12934 | 0.3122 | 603.2792 | 23.4976
28500 | 649 | -67542 | 599.9 | 12975 | 0.3154 | 603.6218 | 23.7485
28800 | 649 | -67507 | 599.9 | 13017 | 0.317 | 603.2281 | 23.9986
29100 | 650 | -67476 | 600.2 | 13055 | 0.3161 | 603.2584 | 24.2485
29400 | 650 | -67435 | 600.4 | 13102 | 0.3145 | 603.772 | 24.4985
29700 | 649 | -67409 | 600.1 | 13139 | 0.3152 | 603.5915 | 24.7476
30000 | 649 | -67363 | 599.7 | 13179 | 0.3171 | 603.1049 | 24.9983
30300 | 650 | -67338 | 600.1 | 13221 | 0.3201 | 603.2662 | 25.2476
30600 | 650 | -67284 | 600 | 13271 | 0.3191 | 603.1352 | 25.4983
30900 | 650 | -67239 | 600.4 | 13323 | 0.3198 | 603.5325 | 25.7485
31200 | 649 | -67204 | 600.1 | 13365 | 0.3219 | 603.4006 | 25.9976
31500 | 649 | -67159 | 600 | 13416 | 0.3216 | 603.4044 | 26.2483
31800 | 649 | -67125 | 600.3 | 13464 | 0.3216 | 603.646 | 26.4976
32100 | 650 | -67088 | 600 | 13511 | 0.3253 | 603.2783 | 26.7484
32400 | 649 | -67049 | 600 | 13562 | 0.3254 | 603.3731 | 26.9984
32700 | 649 | -67000 | 600 | 13614 | 0.3256 | 603.3641 | 27.2484
33000 | 649 | -66950 | 600.1 | 13669 | 0.3276 | 603.4856 | 27.4984
33300 | 649 | -66891 | 599.9 | 13721 | 0.3267 | 603.2693 | 27.7481
33600 | 650 | -66838 | 600.1 | 13773 | 0.3268 | 603.2634 | 27.9981
33900 | 649 | -66789 | 599.8 | 13823 | 0.3284 | 603.0203 | 28.2474
34200 | 649 | -66743 | 599.9 | 13879 | 0.3289 | 603.37 | 28.4974
34500 | 649 | -66689 | 600.2 | 13940 | 0.3262 | 603.5702 | 28.7474
34800 | 650 | -66649 | 600 | 13991 | 0.3326 | 603.0348 | 28.9984
35100 | 649 | -66593 | 600.1 | 14056 | 0.3295 | 603.5204 | 29.2481
35400 | 650 | -66535 | 600.1 | 14112 | 0.3303 | 603.3572 | 29.4983
35700 | 650 | -66485 | 599.8 | 14171 | 0.3307 | 603.4088 | 29.7483
36000 | 650 | -66423 | 600 | 14228 | 0.3318 | 603.333 | 29.9984
36223 | 650 | -66393 | 599.9 | 14268 | 0.3305 | 603.4309 | 30.183
78900 | 649 | -66956 | 600.1 | 14359 | 0.2761 | 603.8274 | 30.183
79031 | 649 | -66956 | 600.1 | 14359 | 0.2761 | 603.8274 | 30.183

## Versuch02
Einzelversuch
Zeit [s] | Radialspg. [kPa] | Radialvol. [mm^3] | Porenwass. [kPa] | Porenw.vol [mm^3] | Kraft [kN] | Porendruck [kPa] | Stauchung [mm]
0 | 699.5 | -68865 | 600 | 0 | -0.002 | 593.2927 | -0.0001
300 | 699.5 | -68982 | 600 | -10 | 0.0032 | 593.4278 | 0.2491
600 | 699.4 | -69186 | 599.9 | -137 | 0.171 | 593.261 | 0.4991
900 | 699.5 | -69374 | 600 | -237 | 0.3805 | 593.3547 | 0.7484
1200 | 700 | -69404 | 599.9 | -170 | 0.5277 | 593.1072 | 0.9991
1500 | 700.5 | -69274 | 599.5 | 22 | 0.6232 | 593.6014 | 1.2482
1800 | 700.5 | -69026 | 600.1 | 298 | 0.6832 | 593.0472 | 1.4991
2100 | 700.5 | -68725 | 600.1 | 614 | 0.7256 | 593.0396 | 1.7482
2400 | 700.5 | -68399 | 599.6 | 960 | 0.7587 | 592.9833 | 1.9991
2700 | 700.6 | -68055 | 599.9 | 1320 | 0.7783 | 592.926 | 2.2492
3000 | 700.5 | -67714 | 599.6 | 1691 | 0.7954 | 592.7576 | 2.4983
3300 | 700.5 | -67355 | 599.8 | 2074 | 0.8069 | 593.4118 | 2.7491
3600 | 700.5 | -67001 | 599.6 | 2453 | 0.8179 | 592.9822 | 2.9983
3900 | 700.5 | -66627 | 599.8 | 2835 | 0.8222 | 593.0979 | 3.2481
4200 | 700.5 | -66254 | 600.1 | 3214 | 0.8262 | 593.2894 | 3.499
4500 | 700.6 | -65884 | 600 | 3584 | 0.8254 | 592.9186 | 3.749
4800 | 700.5 | -65531 | 600 | 3947 | 0.8251 | 593.0069 | 3.9983
5100 | 700.6 | -65186 | 600.2 | 4302 | 0.8264 | 593.4449 | 4.249
5400 | 700.5 | -64857 | 599.5 | 4640 | 0.8231 | 592.6556 | 4.4981
5700 | 700.5 | -64539 | 599.6 | 4976 | 0.8194 | 593.1091 | 4.7489
6000 | 700.5 | -64232 | 599.5 | 5291 | 0.8149 | 593.2256 | 4.998
6300 | 700.5 | -63930 | 599.8 | 5600 | 0.8093 | 593.1682 | 5.249
6600 | 700.5 | -63630 | 600.2 | 5892 | 0.7992 | 592.9929 | 5.499
6900 | 700.5 | -63358 | 599.5 | 6164 | 0.7928 | 592.6432 | 5.7481
7200 | 700.5 | -63102 | 599.5 | 6424 | 0.7841 | 592.7015 | 5.9989
7500 | 700.5 | -62869 | 600 | 6672 | 0.7768 | 592.91 | 6.249
7800 | 700.5 | -62647 | 600.1 | 6900 | 0.7667 | 593.3008 | 6.4981
8100 | 700.5 | -62445 | 599.7 | 7112 | 0.7591 | 592.9453 | 6.7489
8400 | 700.5 | -62254 | 599.9 | 7310 | 0.7506 | 593.0319 | 6.9981
8700 | 700.5 | -62066 | 599.5 | 7497 | 0.7425 | 593.3885 | 7.2487
9000 | 700.5 | -61896 | 600 | 7663 | 0.7307 | 592.7773 | 7.498
9300 | 700.5 | -61746 | 599.6 | 7814 | 0.7198 | 592.743 | 7.7489
9600 | 700.5 | -61613 | 600 | 7957 | 0.7134 | 593.1479 | 7.9989
9900 | 700.5 | -61498 | 600 | 8077 | 0.7042 | 593.0829 | 8.248
10200 | 700.5 | -61392 | 599.6 | 8191 | 0.6972 | 592.91 | 8.4989
10500 | 700.5 | -61305 | 600.2 | 8292 | 0.6908 | 593.4056 | 8.7479
10800 | 700.5 | -61217 | 599.5 | 8378 | 0.6831 | 592.8604 | 8.998
11100 | 700.5 | -61129 | 600 | 8462 | 0.6782 | 593.248 | 9.2488
11400 | 700.5 | -61053 | 599.9 | 8536 | 0.6747 | 592.9967 | 9.498
11700 | 700.5 | -60992 | 599.7 | 8608 | 0.6798 | 593.2644 | 9.7487
12000 | 700.5 | -60932 | 599.9 | 8675 | 0.6763 | 593.0283 | 9.998
12300 | 700.5 | -60888 | 600.1 | 8736 | 0.6819 | 593.171 | 10.2487
12600 | 700.4 | -60840 | 599.9 | 8793 | 0.6752 | 593.2015 | 10.4986
12900 | 700.5 | -60807 | 599.8 | 8840 | 0.6713 | 593.03 | 10.7478
13200 | 700.5 | -60764 | 600.1 | 8885 | 0.6673 | 593.1946 | 10.9986
13500 | 700.4 | -60725 | 599.5 | 8922 | 0.6689 | 592.859 | 11.2488
13800 | 700.4 | -60691 | 599.6 | 8960 | 0.6698 | 592.8635 | 11.4979
14100 | 700.5 | -60658 | 599.6 | 9003 | 0.6757 | 593.7131 | 11.7487
14400 | 700.5 | -60628 | 599.7 | 9043 | 0.6728 | 592.9412 | 11.9988
14700 | 700.5 | -60602 | 599.6 | 9083 | 0.6793 | 592.8757 | 12.2485
15000 | 700.5 | -60572 | 600 | 9129 | 0.6783 | 593.1634 | 12.4978
15300 | 700.5 | -60554 | 599.5 | 9165 | 0.6787 | 592.849 | 12.7479
15600 | 700.5 | -60518 | 599.6 | 9208 | 0.6836 | 592.844 | 12.9979
15900 | 700.5 | -60474 | 600 | 9257 | 0.6877 | 593.1005 | 13.2486
16200 | 700.5 | -60433 | 599.5 | 9302 | 0.6861 | 593.0524 | 13.4986
16500 | 700.5 | -60395 | 599.6 | 9350 | 0.6915 | 592.8888 | 13.7484
16800 | 700.5 | -60348 | 600.3 | 9416 | 0.6933 | 593.1503 | 13.9986
17100 | 700.5 | -60300 | 599.5 | 9476 | 0.6981 | 592.849 | 14.2478
17400 | 700.5 | -60245 | 599.5 | 9548 | 0.7036 | 593.8173 | 14.4987
17700 | 700.5 | -60197 | 599.5 | 9612 | 0.7024 | 592.7994 | 14.7478
18000 | 700.5 | -60130 | 600.1 | 9688 | 0.7026 | 593.3247 | 14.9985
18300 | 700.5 | -60059 | 599.5 | 9762 | 0.7102 | 592.909 | 15.2476
18600 | 700.5 | -59980 | 600 | 9842 | 0.7048 | 593.1472 | 15.4976
18900 | 700.5 | -59918 | 599.8 | 9917 | 0.7074 | 593.0772 | 15.7484
19200 | 700.5 | -59855 | 600.1 | 9998 | 0.709 | 593.3387 | 15.9978
19500 | 700.5 | -59794 | 599.5 | 10075 | 0.7128 | 592.8878 | 16.2485
19800 | 700.5 | -59733 | 600 | 10159 | 0.7117 | 593.1022 | 16.4985
20100 | 700.4 | -59660 | 599.7 | 10247 | 0.7136 | 592.8909 | 16.7478
20400 | 700.5 | -59586 | 599.7 | 10336 | 0.7181 | 592.9214 | 16.9985
20700 | 700.5 | -59496 | 600 | 10430 | 0.7154 | 593.1279 | 17.2485
21000 | 700.5 | -59417 | 599.7 | 10511 | 0.7184 | 592.8576 | 17.4975
21300 | 700.5 | -59343 | 599.6 | 10602 | 0.7166 | 592.8409 | 17.7484
21600 | 700.5 | -59276 | 599.7 | 10687 | 0.7176 | 592.8785 | 17.9975
21900 | 700.5 | -59201 | 599.8 | 10784 | 0.7193 | 593.0717 | 18.2485
22200 | 700.5 | -59131 | 600 | 10875 | 0.721 | 593.1501 | 18.4976
22500 | 700.5 | -59062 | 599.6 | 10967 | 0.7237 | 592.8442 | 18.7485
22800 | 700.5 | -58981 | 599.6 | 11057 | 0.7247 | 592.7602 | 18.9976
23100 | 700.4 | -58891 | 599.7 | 11152 | 0.7228 | 592.809 | 19.2484
23400 | 700.5 | -58806 | 600 | 11250 | 0.7221 | 593.1382 | 19.4982
23700 | 700.4 | -58737 | 599.5 | 11335 | 0.7237 | 592.7559 | 19.7475
24000 | 700.5 | -58669 | 599.8 | 11426 | 0.7265 | 592.9662 | 19.9984
24300 | 700.5 | -58595 | 600 | 11521 | 0.728 | 593.2316 | 20.2475
24600 | 700.5 | -58520 | 599.6 | 11613 | 0.7281 | 592.9517 | 20.4984
24900 | 700.5 | -58451 | 599.5 | 11704 | 0.7282 | 592.813 | 20.7483
25200 | 700.5 | -58366 | 599.7 | 11799 | 0.7277 | 592.9321 | 20.9975
25500 | 700.5 | -58272 | 599.8 | 11896 | 0.7273 | 592.919 | 21.2484
25800 | 700.4 | -58187 | 599.5 | 11991 | 0.727 | 592.6827 | 21.4975
26100 | 700.5 | -58111 | 600.2 | 12088 | 0.7265 | 593.2872 | 21.7483
26400 | 700.5 | -58038 | 599.9 | 12177 | 0.7289 | 592.9929 | 21.9976
26700 | 700.5 | -57965 | 599.9 | 12271 | 0.7256 | 593.0143 | 22.2475
27000 | 700.5 | -57894 | 600.3 | 12364 | 0.723 | 593.4278 | 22.4981
27300 | 700.5 | -57826 | 600 | 12445 | 0.7194 | 593.1973 | 22.7474
27600 | 700.5 | -57756 | 599.6 | 12522 | 0.7158 | 592.804 | 22.9983
27900 | 700.4 | -57687 | 599.6 | 12589 | 0.7137 | 592.7406 | 23.2474
28200 | 700.5 | -57640 | 600 | 12654 | 0.7082 | 593.1136 | 23.4983
28500 | 700.4 | -57602 | 600 | 12707 | 0.6998 | 593.1851 | 23.748
28800 | 700.4 | -57574 | 599.8 | 12753 | 0.6994 | 592.9261 | 23.9972
29100 | 700.5 | -57555 | 600.1 | 12787 | 0.6941 | 593.2539 | 24.2483
29400 | 700.4 | -57543 | 599.6 | 12816 | 0.7005 | 592.7309 | 24.4973
29700 | 700.4 | -57531 | 600 | 12851 | 0.6972 | 593.3287 | 24.7473
30000 | 700.5 | -57511 | 599.6 | 12880 | 0.6978 | 592.829 | 24.9981
30300 | 700.5 | -57484 | 600 | 12911 | 0.6945 | 593.0679 | 25.2474
30600 | 700.4 | -57462 | 599.5 | 12940 | 0.7031 | 592.7014 | 25.4981
30900 | 700.3 | -57447 | 599.5 | 12975 | 0.7072 | 592.8485 | 25.7474
31200 | 700.4 | -57437 | 599.6 | 13007 | 0.7051 | 592.8938 | 25.9981
31500 | 700.3 | -57425 | 599.5 | 13037 | 0.7093 | 592.813 | 26.2473
31800 | 700.4 | -57414 | 599.6 | 13073 | 0.7098 | 592.9796 | 26.4971
32100 | 700.4 | -57392 | 599.5 | 13108 | 0.7136 | 592.7919 | 26.748
32400 | 700.5 | -57355 | 600 | 13156 | 0.7177 | 593.0707 | 26.9973
32700 | 700.4 | -57320 | 599.5 | 13195 | 0.7203 | 592.6697 | 27.2479
33000 | 700.4 | -57289 | 599.5 | 13240 | 0.7149 | 592.8795 | 27.4981
33300 | 700.4 | -57268 | 599.6 | 13283 | 0.7202 | 592.8928 | 27.7471
33600 | 700.4 | -57249 | 599.7 | 13319 | 0.7214 | 592.8918 | 27.9981
33900 | 700.4 | -57223 | 599.6 | 13367 | 0.7273 | 592.8643 | 28.2472
34200 | 700.5 | -57197 | 600 | 13417 | 0.7273 | 593.3035 | 28.4979
34500 | 700.5 | -57168 | 599.7 | 13463 | 0.7272 | 592.9471 | 28.748
34800 | 700.4 | -57118 | 599.6 | 13516 | 0.7298 | 592.9419 | 28.9973
35100 | 700.5 | -57075 | 599.6 | 13565 | 0.7352 | 592.8126 | 29.248
35400 | 700.5 | -57032 | 599.6 | 13620 | 0.7345 | 592.8759 | 29.497
35700 | 700.5 | -56997 | 599.6 | 13673 | 0.7371 | 592.7966 | 29.748
36000 | 700.4 | -56965 | 599.5 | 13721 | 0.7376 | 592.8021 | 29.9969
36032 | 700.4 | -56964 | 599.6 | 13726 | 0.7382 | 592.8888 | 30.0238
78300 | 699.5 | -58527 | 599.9 | 13737 | 0.6349 | 592.9467 | 30.0237
78509 | 699.5 | -58527 | 599.9 | 13737 | 0.6349 | 592.9467 | 30.0237

## Versuch03
Einzelversuch
Zeit [s] | Radialspg. [kPa] | Radialvol. [mm^3] | Porenwass. [kPa] | Porenw.vol [mm^3] | Kraft [kN] | Porendruck [kPa] | Stauchung [mm]
0 | 799.6 | -30033 | 600.3 | -1 | -0.0384 | 600.3545 | -0.0001
300 | 799.5 | -30095 | 600.1 | -48 | 0.061 | 599.9819 | 0.2491
600 | 799.5 | -30320 | 600.3 | -205 | 0.4293 | 600.3636 | 0.499
900 | 799.5 | -30490 | 600.1 | -295 | 0.7824 | 599.8476 | 0.7484
1200 | 799.5 | -30550 | 600 | -283 | 1.0537 | 599.803 | 0.9991
1500 | 800.5 | -30531 | 599.7 | -179 | 1.2509 | 599.5494 | 1.2481
1800 | 800.5 | -30383 | 600 | 12 | 1.381 | 600.6892 | 1.4982
2100 | 800.5 | -30152 | 600.3 | 262 | 1.4808 | 600.2789 | 1.7491
2400 | 800.5 | -29864 | 600.2 | 565 | 1.5487 | 600.0301 | 1.9983
2700 | 800.5 | -29544 | 600.3 | 890 | 1.5972 | 600.12 | 2.2491
3000 | 800.5 | -29227 | 599.6 | 1222 | 1.6258 | 600.7386 | 2.4992
3300 | 800.5 | -28914 | 599.7 | 1555 | 1.6543 | 599.46 | 2.7482
3600 | 800.5 | -28600 | 599.9 | 1886 | 1.6713 | 599.5983 | 2.9991
3900 | 800.5 | -28280 | 599.6 | 2215 | 1.6827 | 599.5911 | 3.2483
4200 | 800.5 | -27958 | 599.7 | 2539 | 1.6884 | 599.7582 | 3.499
4500 | 800.5 | -27631 | 599.6 | 2859 | 1.6877 | 599.8445 | 3.749
4800 | 800.5 | -27311 | 599.9 | 3171 | 1.6888 | 599.657 | 3.9981
5100 | 800.5 | -27008 | 599.9 | 3476 | 1.6883 | 599.5034 | 4.2489
5400 | 800.5 | -26718 | 600 | 3772 | 1.6837 | 599.5401 | 4.498
5700 | 800.5 | -26432 | 599.7 | 4058 | 1.6763 | 599.4146 | 4.749
6000 | 800.5 | -26158 | 599.8 | 4337 | 1.6712 | 599.438 | 4.999
6300 | 800.5 | -25892 | 600.1 | 4605 | 1.6652 | 599.6997 | 5.2481
6600 | 800.5 | -25621 | 599.9 | 4866 | 1.6577 | 599.4604 | 5.4989
6900 | 800.5 | -25358 | 599.8 | 5112 | 1.6463 | 599.3591 | 5.748
7200 | 800.5 | -25116 | 600 | 5350 | 1.6364 | 599.4385 | 5.999
7500 | 800.5 | -24889 | 599.6 | 5577 | 1.6245 | 600.0759 | 6.249
7800 | 800.5 | -24677 | 599.7 | 5791 | 1.6141 | 599.4805 | 6.4981
8100 | 800.5 | -24473 | 600.2 | 5996 | 1.5998 | 600.0127 | 6.7488
8400 | 800.5 | -24290 | 599.8 | 6183 | 1.5912 | 599.4454 | 6.998
8700 | 800.5 | -24108 | 599.9 | 6363 | 1.5732 | 599.6668 | 7.248
9000 | 800.5 | -23929 | 599.7 | 6528 | 1.5629 | 599.5058 | 7.4989
9300 | 800.5 | -23766 | 599.9 | 6684 | 1.5562 | 599.7431 | 7.7479
9600 | 800.5 | -23611 | 599.8 | 6836 | 1.5527 | 600.2219 | 7.9989
9900 | 800.5 | -23466 | 599.9 | 6978 | 1.5436 | 599.7737 | 8.2488
10200 | 800.5 | -23332 | 600.3 | 7115 | 1.5405 | 599.215 | 8.4979
10500 | 800.5 | -23206 | 599.8 | 7245 | 1.533 | 599.5618 | 8.7489
10800 | 800.5 | -23079 | 599.9 | 7375 | 1.5322 | 599.798 | 8.998
11100 | 800.4 | -22953 | 599.7 | 7500 | 1.5204 | 599.7128 | 9.248
11400 | 800.5 | -22820 | 599.8 | 7624 | 1.5207 | 599.7796 | 9.4987
11700 | 800.5 | -22687 | 599.8 | 7747 | 1.5172 | 600.2078 | 9.748
12000 | 800.5 | -22564 | 600 | 7868 | 1.5063 | 600.2595 | 9.9987
12300 | 800.5 | -22456 | 599.6 | 7976 | 1.4904 | 599.6844 | 10.2488
12600 | 800.5 | -22358 | 599.8 | 8083 | 1.4941 | 599.5733 | 10.4979
12900 | 800.5 | -22260 | 599.7 | 8182 | 1.4891 | 599.5468 | 10.7486
13200 | 800.5 | -22164 | 600 | 8282 | 1.4859 | 599.938 | 10.9979
13500 | 800.5 | -22067 | 599.9 | 8383 | 1.4808 | 599.9504 | 11.2487
13800 | 800.5 | -21960 | 600 | 8479 | 1.4779 | 599.688 | 11.4988
14100 | 800.5 | -21855 | 600.2 | 8571 | 1.473 | 600.0649 | 11.7478
14400 | 800.5 | -21758 | 599.7 | 8667 | 1.4751 | 599.8245 | 11.9988
14700 | 800.5 | -21672 | 599.6 | 8750 | 1.4655 | 599.7137 | 12.2479
15000 | 800.5 | -21597 | 599.8 | 8830 | 1.466 | 600.106 | 12.4978
15300 | 800.5 | -21521 | 599.8 | 8913 | 1.4687 | 599.7164 | 12.7485
15600 | 800.5 | -21445 | 599.8 | 8994 | 1.4654 | 599.9449 | 12.9979
15900 | 800.5 | -21380 | 599.9 | 9065 | 1.4584 | 599.6637 | 13.2486
16200 | 800.5 | -21304 | 599.7 | 9139 | 1.4605 | 599.626 | 13.4986
16500 | 800.5 | -21227 | 600.3 | 9207 | 1.4559 | 600.0449 | 13.7478
16800 | 800.5 | -21158 | 599.7 | 9273 | 1.4562 | 599.627 | 13.9986
17100 | 800.5 | -21101 | 600.1 | 9336 | 1.4532 | 599.9726 | 14.2478
17400 | 800.5 | -21054 | 599.9 | 9391 | 1.4456 | 599.9857 | 14.4978
17700 | 800.5 | -21013 | 599.8 | 9442 | 1.4445 | 599.7081 | 14.7486
18000 | 800.5 | -20974 | 600.3 | 9496 | 1.4527 | 600.1771 | 14.9978
18300 | 800.5 | -20934 | 599.6 | 9546 | 1.4485 | 599.7133 | 15.2486
18600 | 800.5 | -20885 | 599.7 | 9593 | 1.4501 | 599.7632 | 15.4978
18900 | 800.5 | -20838 | 600.1 | 9633 | 1.441 | 600.0385 | 15.7477
19200 | 800.5 | -20801 | 599.8 | 9676 | 1.4507 | 599.8531 | 15.9985
19500 | 800.5 | -20767 | 599.8 | 9718 | 1.452 | 599.8321 | 16.2478
19800 | 800.5 | -20742 | 599.8 | 9757 | 1.4514 | 599.8998 | 16.4985
20100 | 800.5 | -20714 | 599.9 | 9796 | 1.4547 | 599.9082 | 16.7484
20400 | 800.4 | -20687 | 599.7 | 9834 | 1.4553 | 599.6813 | 16.9976
20700 | 800.5 | -20666 | 599.8 | 9867 | 1.4574 | 599.7944 | 17.2484
21000 | 800.5 | -20635 | 599.9 | 9901 | 1.4575 | 600.1286 | 17.4975
21300 | 800.5 | -20598 | 599.7 | 9935 | 1.4589 | 599.7782 | 17.7476
21600 | 800.5 | -20570 | 600 | 9970 | 1.4603 | 600.0656 | 17.9985
21900 | 800.4 | -20548 | 599.9 | 10005 | 1.4693 | 599.9427 | 18.2475
22200 | 800.5 | -20526 | 600 | 10042 | 1.4753 | 599.8665 | 18.4985
22500 | 800.5 | -20499 | 599.9 | 10080 | 1.473 | 600.0637 | 18.7484
22800 | 800.5 | -20477 | 600 | 10113 | 1.4813 | 599.976 | 18.9976
23100 | 800.5 | -20450 | 600 | 10147 | 1.4856 | 599.9111 | 19.2484
23400 | 800.5 | -20416 | 599.9 | 10179 | 1.487 | 599.9075 | 19.4975
23700 | 800.5 | -20381 | 599.7 | 10215 | 1.4934 | 599.8421 | 19.7484
24000 | 800.5 | -20353 | 599.8 | 10253 | 1.4943 | 600.1422 | 19.9984
24300 | 800.4 | -20329 | 599.8 | 10289 | 1.5038 | 599.9246 | 20.2474
24600 | 800.5 | -20306 | 599.9 | 10329 | 1.5156 | 600.1286 | 20.4983
24900 | 800.5 | -20275 | 599.9 | 10372 | 1.5191 | 599.8815 | 20.7475
25200 | 800.5 | -20245 | 599.8 | 10416 | 1.5212 | 600.0203 | 20.9974
25500 | 800.4 | -20209 | 599.9 | 10461 | 1.5256 | 599.8665 | 21.2484
25800 | 800.5 | -20164 | 600.3 | 10506 | 1.5337 | 600.0334 | 21.4974
26100 | 800.5 | -20112 | 599.8 | 10553 | 1.5374 | 599.8805 | 21.7484
26400 | 800.4 | -20074 | 600 | 10599 | 1.5385 | 599.8051 | 21.9984
26700 | 800.5 | -20037 | 600.1 | 10648 | 1.5447 | 600.002 | 22.2475
27000 | 800.5 | -19991 | 599.8 | 10705 | 1.5544 | 599.6019 | 22.4983
27300 | 800.5 | -19946 | 599.8 | 10764 | 1.5557 | 599.7147 | 22.7474
27600 | 800.4 | -19905 | 599.8 | 10818 | 1.5565 | 599.7682 | 22.9981
27900 | 800.4 | -19854 | 599.7 | 10876 | 1.5605 | 599.626 | 23.2483
28200 | 800.5 | -19793 | 599.9 | 10939 | 1.5649 | 599.8724 | 23.4974
28500 | 800.5 | -19724 | 599.8 | 11005 | 1.5716 | 599.8128 | 23.7483
28800 | 800.5 | -19669 | 599.5 | 11069 | 1.5739 | 600.2045 | 23.9974
29100 | 800.4 | -19615 | 600 | 11134 | 1.5718 | 599.9032 | 24.2475
29400 | 800.5 | -19561 | 599.8 | 11200 | 1.5773 | 599.5916 | 24.4982
29700 | 800.5 | -19507 | 600.1 | 11270 | 1.5761 | 600.1823 | 24.7474
30000 | 800.5 | -19450 | 600.1 | 11343 | 1.5839 | 600.1384 | 24.9981
30300 | 800.5 | -19391 | 599.8 | 11411 | 1.5765 | 599.7712 | 25.248
30600 | 800.5 | -19319 | 600.2 | 11480 | 1.5845 | 600.1279 | 25.4973
30900 | 800.5 | -19244 | 600 | 11550 | 1.5892 | 599.8378 | 25.748
31200 | 800.5 | -19176 | 599.8 | 11624 | 1.5926 | 599.7658 | 25.9974
31500 | 800.5 | -19113 | 599.9 | 11700 | 1.5876 | 599.8491 | 26.2473
31800 | 800.5 | -19049 | 599.9 | 11777 | 1.5954 | 599.7548 | 26.498
32100 | 800.5 | -18981 | 600.2 | 11858 | 1.5994 | 599.9745 | 26.7473
32400 | 800.5 | -18916 | 599.6 | 11936 | 1.5985 | 599.6663 | 26.998
32700 | 800.5 | -18845 | 599.9 | 12014 | 1.5942 | 599.981 | 27.248
33000 | 800.4 | -18760 | 599.8 | 12095 | 1.6001 | 599.9817 | 27.4973
33300 | 800.5 | -18679 | 599.9 | 12176 | 1.6064 | 599.7209 | 27.7481
33600 | 800.5 | -18607 | 599.8 | 12259 | 1.6038 | 599.8416 | 27.9971
33900 | 800.5 | -18540 | 599.9 | 12339 | 1.6044 | 599.9292 | 28.248
34200 | 800.4 | -18471 | 599.7 | 12420 | 1.604 | 599.5916 | 28.4979
34500 | 800.5 | -18403 | 599.8 | 12502 | 1.6063 | 599.7643 | 28.7473
34800 | 800.5 | -18333 | 599.7 | 12586 | 1.605 | 599.8884 | 28.998
35100 | 800.5 | -18263 | 599.9 | 12667 | 1.6034 | 600.1002 | 29.247
35400 | 800.5 | -18177 | 600 | 12749 | 1.6032 | 599.9153 | 29.497
35700 | 800.4 | -18090 | 599.9 | 12826 | 1.5963 | 599.8292 | 29.7479
35878 | 800.4 | -18049 | 599.9 | 12873 | 1.5987 | 599.918 | 29.8954
74100 | 799.5 | -18702 | 600 | 12898 | 1.393 | 600.319 | 29.8955
74219 | 799.5 | -18702 | 600 | 12898 | 1.393 | 600.319 | 29.8955