## Tabelle
Triaxialversuch (p-q-Pfad)
Datum: | 2020-11-20
Projektname: | Testprojekt
Projektnummer: | 1
Material: | Testmaterial
Materialtyp: | Sand
Korndichte: | 2.65 | g/cm^3
min. Trockendichte: | 1.521 | g/cm^3
max. Trockendichte: | 1.793 | g/cm^3
Probenherstellung
Höhe: | 118.8 | 119.4 | 119.2 | mm
Durchmesser: | 50 | 50 | 50 | mm
Trockenmasse: | 418.66 | 418.66 | 418.66 | g
Sättigung
Zelldruck: | 400 | 400 | 400 | kPa
Sättigungsdruck: | 400 | 400 | 400 | kPa
Druckunterschied: | 100 | 100 | 100 | kPa
Dauer: | 0.5 | 0.5 | 0.5 | h
Backvolume-Start: | 0 | 0 | 0 | mm^3
Backvolume-Ende: | 12317 | 5002 | 3963 | mm^3
Konsolidation
Backvolume-Ende: | 11548 | 4104 | 2212 | mm^3
p-q-Pfad 1
Porenwasserdruck: | 600 | 600 | 600 | kPa
eff. isotroper Druck: | 200 | 200 | 200 | kPa
Hauptspannungsdiff.: | -100 | 0 | 100 | kPa
p-q-Pfad 2
Porenwasserdruck: | 600 | 600 | 600 | kPa
eff. isotroper Druck: | 200 | 200 | 200 | kPa
Hauptspannungsdiff.: | 300 | 300 | 300 | kPa

## Parameter
Parameterbestimmung
εsom | mT | mR | Rmax | βR | χ
0.00037 | 2.24 | 2.68 | 0.00027 | 0.7 | 2

## Versuch01
Einzelversuch
Stage | Zeit [s] | Radialspg. [kPa] | Radialvol. [mm^3] | Porenwass. [kPa] | Porenw.vol [mm^3] | Kraft [kN] | Porendruck [kPa] | Stauchung [mm]
4 | 0 | 698.8 | -42609 | 606.4 | -1 | -0.0531 | 612.2241 | 0.0001
4 | 115 | 699.5 | -42776 | 600.5 | -86 | -0.0024 | 605.9581 | 0.0419
4 | 120 | 699.5 | -42777 | 600 | -88 | -0.004 | 605.2285 | 0.0421
5 | 0 | 699.5 | -42780 | 600 | -88 | -0.0039 | 605.6116 | 0.0421
5 | 300 | 765.3 | -45652 | 600.2 | -384 | -0.0981 | 606.0617 | 0.0499
5 | 600 | 832.1 | -48608 | 600.2 | -700 | -0.1955 | 605.3978 | 0.0067
5 | 601 | 832.5 | -48627 | 599.9 | -702 | -0.196 | 605.9665 | 0.0061
6 | 0 | 833.3 | -48661 | 600.3 | -706 | -0.1958 | 605.8394 | 0.0061
6 | 300 | 817 | -48301 | 599.8 | -749 | -0.0997 | 605.2352 | 0.0367
6 | 592 | 801 | -47848 | 599.8 | -775 | -0.0046 | 605.0837 | 0.0731
7 | 0 | 801 | -47844 | 599.8 | -775 | -0.0049 | 605.1614 | 0.0732
7 | 300 | 785 | -47389 | 600.3 | -797 | 0.0932 | 605.8055 | 0.1154
7 | 600 | 768 | -46884 | 600.3 | -814 | 0.194 | 605.4725 | 0.1671
7 | 900 | 751.1 | -46363 | 599.9 | -826 | 0.2938 | 605.4291 | 0.2359
7 | 1170 | 735.8 | -45866 | 600 | -823 | 0.3861 | 605.4589 | 0.3238
7 | 1180 | 735.5 | -45860 | 600 | -823 | 0.3878 | 605.4976 | 0.326
7 | 1190 | 734.9 | -45837 | 599.6 | -823 | 0.3914 | 605.265 | 0.3296
7 | 1200 | 734.3 | -45816 | 599.8 | -822 | 0.3945 | 605.2287 | 0.3341
7 | 1210 | 733.7 | -45797 | 600 | -821 | 0.3981 | 605.3735 | 0.3381
7 | 1220 | 733 | -45766 | 599.7 | -821 | 0.4009 | 605.5722 | 0.3421
7 | 1230 | 732.6 | -45753 | 599.7 | -821 | 0.4045 | 605.2664 | 0.3466
7 | 1240 | 732 | -45741 | 599.8 | -820 | 0.4087 | 605.2208 | 0.3515
7 | 1250 | 731.5 | -45723 | 600.2 | -819 | 0.4117 | 605.4415 | 0.3558
7 | 1260 | 731 | -45709 | 599.8 | -817 | 0.4145 | 605.78 | 0.3603
7 | 1270 | 730.5 | -45689 | 599.8 | -818 | 0.4182 | 605.3708 | 0.365
7 | 1280 | 729.9 | -45664 | 600.1 | -816 | 0.4216 | 605.2795 | 0.3704
7 | 1290 | 729.3 | -45647 | 599.7 | -815 | 0.4247 | 604.8673 | 0.3748
7 | 1300 | 728.8 | -45630 | 600.1 | -815 | 0.4279 | 605.2072 | 0.3798
7 | 1310 | 728.1 | -45599 | 600.1 | -812 | 0.4316 | 605.4651 | 0.3845
7 | 1320 | 727.5 | -45585 | 599.8 | -812 | 0.4356 | 605.2537 | 0.3907
7 | 1330 | 726.9 | -45562 | 599.7 | -811 | 0.4386 | 605.2872 | 0.3956
7 | 1340 | 726.5 | -45549 | 599.9 | -810 | 0.4421 | 605.2948 | 0.401
7 | 1350 | 726 | -45532 | 600.1 | -808 | 0.4451 | 605.5032 | 0.4063
7 | 1360 | 725.4 | -45507 | 599.7 | -807 | 0.4481 | 605.4723 | 0.4124
7 | 1370 | 724.8 | -45489 | 599.9 | -805 | 0.4515 | 605.2098 | 0.4179
7 | 1380 | 724.3 | -45468 | 600 | -803 | 0.4547 | 605.2936 | 0.4235
7 | 1390 | 723.5 | -45445 | 599.7 | -802 | 0.4582 | 605.2094 | 0.4294
7 | 1400 | 722.9 | -45419 | 599.7 | -799 | 0.4625 | 605.2306 | 0.4365
7 | 1410 | 722.5 | -45404 | 599.8 | -798 | 0.4657 | 605.264 | 0.4428
7 | 1420 | 722 | -45388 | 599.9 | -796 | 0.4686 | 605.1591 | 0.449
7 | 1430 | 721.5 | -45368 | 600 | -793 | 0.472 | 605.5209 | 0.4556
7 | 1440 | 721 | -45348 | 599.9 | -791 | 0.4753 | 605.2723 | 0.4633
7 | 1450 | 720.3 | -45322 | 599.6 | -789 | 0.4786 | 604.9627 | 0.4699
7 | 1460 | 719.8 | -45304 | 600 | -786 | 0.4815 | 605.2747 | 0.4769
7 | 1470 | 719.1 | -45277 | 599.8 | -783 | 0.4853 | 605.2886 | 0.4842
7 | 1480 | 718.3 | -45245 | 599.9 | -779 | 0.4892 | 605.3363 | 0.4933
7 | 1490 | 718 | -45235 | 599.7 | -777 | 0.4928 | 605.3377 | 0.5013
7 | 1500 | 717.4 | -45210 | 599.8 | -774 | 0.4957 | 605.2184 | 0.5089
7 | 1510 | 717 | -45195 | 599.8 | -771 | 0.4988 | 605.1686 | 0.5169
7 | 1520 | 716.5 | -45170 | 599.9 | -765 | 0.5028 | 605.6333 | 0.5269
7 | 1530 | 715.8 | -45145 | 599.7 | -761 | 0.5058 | 605.4529 | 0.5356
7 | 1540 | 715.3 | -45126 | 599.7 | -760 | 0.509 | 605.4422 | 0.5447
7 | 1550 | 714.9 | -45104 | 599.9 | -755 | 0.5123 | 605.4045 | 0.5537
7 | 1560 | 713.9 | -45067 | 599.7 | -749 | 0.5164 | 605.1486 | 0.5654
7 | 1570 | 713.5 | -45048 | 599.9 | -743 | 0.52 | 605.588 | 0.5762
7 | 1580 | 712.9 | -45023 | 600 | -738 | 0.5229 | 605.4598 | 0.5861
7 | 1590 | 712.4 | -44998 | 600.1 | -732 | 0.5262 | 605.6459 | 0.5977
7 | 1600 | 712.1 | -44977 | 600 | -726 | 0.5295 | 605.4666 | 0.6106
7 | 1610 | 711.4 | -44952 | 599.7 | -722 | 0.5333 | 605.2537 | 0.6212
7 | 1620 | 710.9 | -44928 | 599.8 | -714 | 0.5361 | 605.4647 | 0.6326
7 | 1630 | 710.3 | -44905 | 599.6 | -708 | 0.5394 | 605.7139 | 0.6446
7 | 1640 | 709.5 | -44871 | 599.7 | -700 | 0.5435 | 605.1025 | 0.6601
7 | 1650 | 709 | -44846 | 599.7 | -691 | 0.5475 | 605.3918 | 0.6736
7 | 1660 | 708.5 | -44823 | 599.8 | -684 | 0.5506 | 605.0247 | 0.687
7 | 1670 | 708 | -44793 | 599.7 | -674 | 0.5537 | 605.0834 | 0.7042
7 | 1680 | 707.5 | -44765 | 600.1 | -664 | 0.5572 | 605.8243 | 0.7198
7 | 1690 | 706.9 | -44730 | 599.6 | -653 | 0.5606 | 605.5212 | 0.7353
7 | 1700 | 706.4 | -44706 | 600.1 | -642 | 0.5632 | 605.5343 | 0.7519
7 | 1710 | 705.6 | -44666 | 599.8 | -628 | 0.5674 | 605.498 | 0.7722
7 | 1720 | 705.2 | -44636 | 600.1 | -611 | 0.5704 | 605.5958 | 0.7902
7 | 1730 | 704.5 | -44601 | 599.8 | -596 | 0.5745 | 605.6803 | 0.8102
7 | 1740 | 703.9 | -44566 | 599.9 | -584 | 0.5783 | 605.5696 | 0.8301
7 | 1750 | 703.5 | -44541 | 599.9 | -566 | 0.581 | 605.7666 | 0.8552
7 | 1760 | 703.1 | -44508 | 599.9 | -549 | 0.5853 | 605.4816 | 0.8768
7 | 1770 | 702.5 | -44473 | 599.6 | -529 | 0.5885 | 605.5844 | 0.9015
7 | 1780 | 701.9 | -44427 | 599.9 | -509 | 0.5918 | 605.5414 | 0.9271
7 | 1790 | 701.2 | -44378 | 600 | -481 | 0.5955 | 605.7132 | 0.9595
7 | 1795 | 701 | -44366 | 599.8 | -473 | 0.5973 | 605.0162 | 0.9709
7 | 1842 | 701 | -44347 | 600.2 | -465 | 0.562 | 605.6261 | 0.9716

## Versuch02
Einzelversuch
Stage | Zeit [s] | Radialspg. [kPa] | Radialvol. [mm^3] | Porenwass. [kPa] | Porenw.vol [mm^3] | Kraft [kN] | Porendruck [kPa] | Stauchung [mm]
5 | 0 | 699.5 | -76668 | 600.3 | -62 | 0.0093 | 594.4801 | -0.0198
5 | 10 | 700.4 | -76711 | 600.4 | -67 | 0.0112 | 594.6401 | -0.0138
5 | 20 | 702.6 | -76796 | 600.3 | -78 | 0.0097 | 594.4796 | -0.0125
5 | 30 | 703.4 | -76835 | 600.5 | -84 | 0.0117 | 594.5089 | -0.0104
5 | 40 | 705.6 | -76923 | 600.5 | -95 | 0.0103 | 594.7087 | -0.0101
5 | 50 | 706.6 | -76972 | 600.4 | -103 | 0.0107 | 594.4391 | -0.0105
5 | 60 | 708.5 | -77054 | 600.5 | -114 | 0.0104 | 594.7383 | -0.0104
5 | 70 | 710.5 | -77138 | 599.9 | -129 | 0.0095 | 594.2067 | -0.0115
5 | 80 | 712.2 | -77215 | 600.4 | -138 | 0.0096 | 594.6347 | -0.0111
5 | 90 | 713.5 | -77278 | 600.4 | -151 | 0.011 | 594.6058 | -0.0101
5 | 100 | 715.8 | -77382 | 600.4 | -164 | 0.0089 | 594.3096 | -0.011
5 | 110 | 716.9 | -77434 | 600.3 | -174 | 0.01 | 594.4487 | -0.011
5 | 120 | 719 | -77527 | 600.3 | -187 | 0.009 | 594.9146 | -0.0116
5 | 130 | 720.5 | -77588 | 600.4 | -197 | 0.0083 | 594.6595 | -0.0151
5 | 140 | 722.5 | -77683 | 600.4 | -212 | 0.0084 | 594.6783 | -0.0126
5 | 150 | 723.6 | -77744 | 600.4 | -222 | 0.0094 | 594.8029 | -0.0136
5 | 160 | 725.6 | -77830 | 600.4 | -234 | 0.0085 | 594.3257 | -0.012
5 | 170 | 727.1 | -77904 | 600.5 | -245 | 0.0085 | 594.1776 | -0.0136
5 | 180 | 729.1 | -77996 | 600.4 | -257 | 0.008 | 594.5325 | -0.013
5 | 190 | 731 | -78076 | 600.4 | -269 | 0.0072 | 594.4753 | -0.0136
5 | 200 | 732.3 | -78137 | 600.5 | -278 | 0.0085 | 594.4637 | -0.012
5 | 210 | 733.7 | -78205 | 600.3 | -287 | 0.0084 | 594.8043 | -0.0112
5 | 220 | 735.4 | -78279 | 600.5 | -298 | 0.008 | 594.4915 | -0.0119
5 | 230 | 737.5 | -78377 | 600.4 | -310 | 0.0064 | 594.5418 | -0.0115
5 | 240 | 739 | -78448 | 600.3 | -321 | 0.0065 | 594.6873 | -0.0122
5 | 250 | 740.3 | -78507 | 600.4 | -330 | 0.0081 | 594.8736 | -0.0104
5 | 260 | 742.5 | -78603 | 600.4 | -344 | 0.0074 | 594.4136 | -0.0094
5 | 270 | 743.8 | -78666 | 600.4 | -352 | 0.0072 | 594.5839 | -0.0096
5 | 280 | 745.6 | -78751 | 600.5 | -362 | 0.007 | 594.4058 | -0.009
5 | 290 | 747 | -78810 | 600.5 | -371 | 0.0066 | 594.3527 | -0.01
5 | 300 | 749 | -78905 | 600.3 | -383 | 0.006 | 594.3967 | -0.0088
5 | 310 | 751.2 | -78992 | 600.5 | -395 | 0.0053 | 594.4065 | -0.01
5 | 320 | 752.2 | -79053 | 600.3 | -404 | 0.0062 | 594.6487 | -0.0088
5 | 330 | 754.1 | -79136 | 600.5 | -414 | 0.005 | 594.4708 | -0.0082
5 | 340 | 755.4 | -79198 | 600.2 | -424 | 0.0062 | 594.6352 | -0.0082
5 | 350 | 757.2 | -79278 | 600.4 | -433 | 0.0059 | 594.2834 | -0.0079
5 | 360 | 759.1 | -79365 | 600.3 | -444 | 0.0056 | 594.6078 | -0.0077
5 | 370 | 761 | -79447 | 600.3 | -454 | 0.0043 | 594.5542 | -0.0084
5 | 380 | 762.6 | -79521 | 600.3 | -465 | 0.0049 | 594.4454 | -0.0075
5 | 390 | 764.2 | -79588 | 600.3 | -474 | 0.0051 | 594.4077 | -0.0072
5 | 400 | 765.7 | -79660 | 600.4 | -483 | 0.0053 | 594.5111 | -0.0065
5 | 410 | 767.6 | -79746 | 600.4 | -493 | 0.0046 | 594.3558 | -0.0065
5 | 420 | 768.5 | -79793 | 600.4 | -501 | 0.0051 | 594.6292 | -0.0065
5 | 430 | 770.9 | -79894 | 600.2 | -513 | 0.0038 | 594.5732 | -0.0063
5 | 440 | 772.7 | -79978 | 600.4 | -523 | 0.0042 | 594.6345 | -0.0055
5 | 450 | 773.6 | -80021 | 600.3 | -529 | 0.0044 | 594.7764 | -0.0058
5 | 460 | 775.9 | -80123 | 600.2 | -541 | 0.0039 | 594.725 | -0.005
5 | 470 | 777.3 | -80187 | 600.3 | -551 | 0.005 | 594.2019 | -0.0045
5 | 480 | 779.1 | -80268 | 600.4 | -558 | 0.0036 | 594.7916 | -0.0044
5 | 490 | 780.6 | -80338 | 600.4 | -567 | 0.0037 | 594.6907 | -0.0044
5 | 500 | 782.6 | -80422 | 600.3 | -577 | 0.0034 | 594.5754 | -0.0035
5 | 510 | 784.3 | -80500 | 600.3 | -586 | 0.003 | 594.3962 | -0.0038
5 | 520 | 786 | -80573 | 600.4 | -594 | 0.0026 | 594.6083 | -0.0039
5 | 530 | 787.5 | -80640 | 600.5 | -602 | 0.0022 | 594.7076 | -0.0038
5 | 540 | 789.5 | -80725 | 600.4 | -611 | 0.0022 | 594.3115 | -0.0029
5 | 550 | 791 | -80797 | 600.4 | -621 | 0.0025 | 594.336 | -0.0024
5 | 560 | 792.6 | -80877 | 600.4 | -629 | 0.0024 | 594.7916 | -0.0021
5 | 570 | 794 | -80940 | 600.4 | -637 | 0.0029 | 594.7583 | -0.0015
5 | 580 | 796 | -81027 | 600.4 | -646 | 0.0017 | 594.2936 | -0.001
5 | 590 | 797.4 | -81089 | 600.5 | -655 | 0.0029 | 594.5051 | -0.0006
5 | 599 | 799.1 | -81169 | 600.3 | -663 | 0.0017 | 594.6757 | -0.0004
6 | 0 | 799.6 | -81187 | 600.3 | -665 | 0.0016 | 594.553 | -0.0006
6 | 10 | 799.2 | -81187 | 600.3 | -669 | 0.0036 | 594.3289 | 0
6 | 20 | 798.9 | -81184 | 600.5 | -670 | 0.0062 | 594.2297 | 0.0008
6 | 30 | 798.4 | -81176 | 600.4 | -671 | 0.01 | 594.6147 | 0.0014
6 | 40 | 798 | -81166 | 600.5 | -671 | 0.0125 | 594.6614 | 0.0023
6 | 50 | 797.5 | -81155 | 600.1 | -673 | 0.0159 | 594.3243 | 0.0035
6 | 60 | 796.7 | -81132 | 600.2 | -673 | 0.0196 | 594.2038 | 0.0044
6 | 70 | 796.3 | -81118 | 600.3 | -673 | 0.0229 | 594.2879 | 0.0053
6 | 80 | 795.4 | -81098 | 600.3 | -673 | 0.0269 | 594.437 | 0.0065
6 | 90 | 795 | -81084 | 600.4 | -673 | 0.0296 | 594.4122 | 0.0072
6 | 100 | 794.4 | -81072 | 599.9 | -674 | 0.0329 | 594.099 | 0.0084
6 | 110 | 794 | -81057 | 600 | -674 | 0.0361 | 594.1516 | 0.0096
6 | 120 | 793.5 | -81042 | 600 | -674 | 0.0393 | 594.1428 | 0.0105
6 | 130 | 793 | -81027 | 600.1 | -674 | 0.0426 | 594.3088 | 0.0116
6 | 140 | 792.2 | -81004 | 600 | -674 | 0.0464 | 594.2552 | 0.0128
6 | 150 | 792 | -80994 | 600.1 | -674 | 0.0487 | 594.2343 | 0.0136
6 | 160 | 791.4 | -80971 | 600 | -674 | 0.0524 | 594.1636 | 0.0147
6 | 170 | 790.5 | -80947 | 599.9 | -674 | 0.056 | 594.0971 | 0.0158
6 | 180 | 790.3 | -80938 | 600.1 | -674 | 0.0588 | 594.1865 | 0.0168
6 | 190 | 789.4 | -80907 | 599.9 | -674 | 0.0626 | 593.8958 | 0.0179
6 | 200 | 789 | -80900 | 600 | -674 | 0.0659 | 594.0826 | 0.0189
6 | 210 | 788.5 | -80879 | 600 | -674 | 0.0692 | 594.0699 | 0.0196
6 | 220 | 788 | -80863 | 600 | -674 | 0.0729 | 594.1724 | 0.0212
6 | 230 | 787.5 | -80848 | 600 | -674 | 0.0757 | 594.1154 | 0.0221
6 | 240 | 787 | -80828 | 600 | -674 | 0.0791 | 594.1931 | 0.0234
6 | 250 | 786.4 | -80805 | 599.9 | -674 | 0.0823 | 593.8915 | 0.024
6 | 260 | 785.8 | -80788 | 599.9 | -674 | 0.0857 | 593.8382 | 0.025
6 | 270 | 785.1 | -80766 | 599.7 | -674 | 0.0893 | 593.887 | 0.0262
6 | 280 | 784.5 | -80752 | 599.7 | -674 | 0.0925 | 593.9399 | 0.0274
6 | 290 | 784 | -80729 | 600 | -673 | 0.0964 | 594.2881 | 0.0288
6 | 300 | 783.4 | -80707 | 599.9 | -673 | 0.0995 | 594.1417 | 0.0298
6 | 310 | 783 | -80697 | 600 | -673 | 0.1021 | 594.3117 | 0.0308
6 | 320 | 782.4 | -80677 | 600 | -673 | 0.106 | 594.2253 | 0.0319
6 | 330 | 782 | -80662 | 599.9 | -673 | 0.1092 | 594.199 | 0.033
6 | 340 | 781.5 | -80644 | 599.9 | -673 | 0.112 | 594.1009 | 0.0338
6 | 350 | 780.9 | -80619 | 599.9 | -673 | 0.1153 | 593.802 | 0.035
6 | 360 | 780.3 | -80599 | 599.7 | -673 | 0.1191 | 593.8963 | 0.0364
6 | 370 | 779.6 | -80579 | 599.7 | -673 | 0.1222 | 593.8413 | 0.0375
6 | 380 | 779 | -80559 | 599.7 | -672 | 0.126 | 594.1371 | 0.0386
6 | 390 | 778.5 | -80544 | 599.9 | -672 | 0.1291 | 594.0562 | 0.0397
6 | 400 | 778 | -80525 | 599.9 | -672 | 0.1324 | 594.1135 | 0.041
6 | 410 | 777.5 | -80507 | 599.9 | -672 | 0.1359 | 594.0266 | 0.0424
6 | 420 | 777 | -80491 | 599.7 | -672 | 0.1387 | 594.043 | 0.0435
6 | 430 | 776.3 | -80468 | 600 | -670 | 0.1425 | 594.2317 | 0.0446
6 | 440 | 775.9 | -80456 | 600 | -670 | 0.1451 | 594.3077 | 0.0455
6 | 450 | 775.3 | -80433 | 600 | -670 | 0.1485 | 594.0399 | 0.0469
6 | 460 | 774.5 | -80411 | 599.8 | -670 | 0.1526 | 593.9592 | 0.0483
6 | 470 | 774 | -80393 | 599.6 | -670 | 0.1552 | 593.9487 | 0.0494
6 | 480 | 773.5 | -80376 | 600.1 | -669 | 0.1594 | 594.2864 | 0.0507
6 | 490 | 773 | -80357 | 600 | -669 | 0.1624 | 594.3239 | 0.0522
6 | 500 | 772.5 | -80340 | 599.9 | -669 | 0.1649 | 594.1293 | 0.053
6 | 510 | 771.9 | -80322 | 600 | -669 | 0.169 | 594.1154 | 0.0546
6 | 520 | 771.5 | -80307 | 599.9 | -669 | 0.1721 | 594.1194 | 0.0558
6 | 530 | 770.9 | -80288 | 599.9 | -669 | 0.1755 | 594.0537 | 0.0572
6 | 540 | 770.4 | -80265 | 599.7 | -669 | 0.1786 | 593.8413 | 0.0585
6 | 550 | 769.8 | -80248 | 600.1 | -667 | 0.1815 | 594.1462 | 0.0595
6 | 560 | 769.1 | -80221 | 599.9 | -667 | 0.1852 | 594.0125 | 0.061
6 | 570 | 768.5 | -80205 | 599.9 | -667 | 0.1893 | 594.0132 | 0.0624
6 | 580 | 768 | -80187 | 599.6 | -667 | 0.1917 | 593.8992 | 0.0635
6 | 590 | 767.3 | -80164 | 600 | -666 | 0.1958 | 594.1724 | 0.0651
6 | 600 | 767 | -80152 | 600 | -666 | 0.1981 | 594.1912 | 0.0665
6 | 610 | 766.3 | -80129 | 599.9 | -666 | 0.2023 | 593.9742 | 0.0682
6 | 620 | 766 | -80117 | 599.8 | -666 | 0.2054 | 594.0635 | 0.0699
6 | 630 | 765.5 | -80102 | 599.8 | -666 | 0.208 | 593.9747 | 0.071
6 | 640 | 764.9 | -80076 | 599.8 | -665 | 0.2115 | 593.7322 | 0.0726
6 | 650 | 763.9 | -80042 | 599.6 | -664 | 0.2154 | 593.7437 | 0.0743
6 | 660 | 763.5 | -80034 | 599.6 | -664 | 0.2184 | 593.8344 | 0.076
6 | 670 | 763 | -80016 | 599.6 | -664 | 0.222 | 593.8889 | 0.0778
6 | 680 | 762.5 | -79998 | 599.9 | -663 | 0.2252 | 594.0338 | 0.0796
6 | 690 | 761.9 | -79980 | 599.8 | -663 | 0.2284 | 594.0399 | 0.0817
6 | 700 | 761.4 | -79963 | 599.8 | -663 | 0.2322 | 593.929 | 0.084
6 | 710 | 761 | -79947 | 599.6 | -663 | 0.2347 | 593.8668 | 0.086
6 | 720 | 760.4 | -79923 | 600.1 | -660 | 0.2392 | 594.3848 | 0.0884
6 | 730 | 760 | -79911 | 600 | -660 | 0.2414 | 594.3172 | 0.0907
6 | 740 | 759.2 | -79885 | 599.9 | -660 | 0.2449 | 594.0814 | 0.0932
6 | 750 | 758.5 | -79862 | 599.6 | -660 | 0.2487 | 593.762 | 0.0957
6 | 760 | 758 | -79848 | 599.5 | -660 | 0.2512 | 593.7827 | 0.0978
6 | 770 | 757.5 | -79828 | 599.9 | -659 | 0.2554 | 594.0321 | 0.1004
6 | 780 | 757 | -79810 | 599.7 | -659 | 0.2589 | 594.0416 | 0.1029
6 | 790 | 756.5 | -79794 | 599.5 | -659 | 0.2616 | 593.9618 | 0.105
6 | 800 | 755.9 | -79775 | 599.6 | -658 | 0.2652 | 593.8801 | 0.1069
6 | 810 | 755.4 | -79754 | 599.9 | -657 | 0.2682 | 594.0635 | 0.1085
6 | 820 | 755 | -79739 | 599.7 | -657 | 0.2712 | 593.9857 | 0.1105
6 | 830 | 754.3 | -79716 | 599.9 | -656 | 0.275 | 593.9034 | 0.1123
6 | 840 | 753.7 | -79695 | 600 | -654 | 0.2784 | 594.2153 | 0.114
6 | 850 | 753 | -79673 | 599.7 | -654 | 0.2811 | 593.9923 | 0.1157
6 | 860 | 752.5 | -79655 | 599.5 | -654 | 0.2852 | 593.8754 | 0.1176
6 | 870 | 752 | -79638 | 599.9 | -653 | 0.2886 | 594.0754 | 0.1192
6 | 880 | 751.3 | -79612 | 600 | -651 | 0.2923 | 594.1671 | 0.1211
6 | 890 | 751 | -79602 | 600 | -651 | 0.2952 | 594.1462 | 0.1226
6 | 900 | 750.3 | -79578 | 600 | -650 | 0.2984 | 594.2467 | 0.1244
6 | 910 | 750 | -79566 | 600 | -650 | 0.3013 | 594.2758 | 0.1264
6 | 920 | 749.5 | -79551 | 599.8 | -650 | 0.3043 | 594.1004 | 0.128
6 | 930 | 748.9 | -79523 | 599.6 | -649 | 0.3083 | 594.0533 | 0.1299
6 | 940 | 747.9 | -79492 | 599.5 | -648 | 0.3117 | 594.179 | 0.1316
6 | 950 | 747.5 | -79480 | 600 | -646 | 0.3149 | 594.1019 | 0.1335
6 | 960 | 747 | -79464 | 599.7 | -646 | 0.3186 | 594.0295 | 0.1357
6 | 970 | 746.5 | -79443 | 600 | -645 | 0.3219 | 594.0578 | 0.1375
6 | 980 | 746 | -79428 | 599.8 | -645 | 0.3252 | 593.9609 | 0.1398
6 | 990 | 745.5 | -79411 | 600 | -643 | 0.3284 | 594.1919 | 0.1416
6 | 1000 | 745 | -79392 | 599.6 | -643 | 0.3313 | 593.9761 | 0.1436
6 | 1010 | 744.4 | -79366 | 599.8 | -642 | 0.3346 | 593.8894 | 0.1458
6 | 1020 | 743.6 | -79342 | 599.7 | -640 | 0.3376 | 593.8799 | 0.1476
6 | 1030 | 743 | -79325 | 599.4 | -639 | 0.3414 | 594.085 | 0.1495
6 | 1040 | 742.5 | -79299 | 599.7 | -638 | 0.3446 | 593.8718 | 0.152
6 | 1050 | 742 | -79289 | 599.5 | -638 | 0.3482 | 593.8077 | 0.154
6 | 1060 | 741.5 | -79271 | 599.8 | -637 | 0.352 | 594.0661 | 0.1566
6 | 1070 | 741 | -79252 | 599.7 | -636 | 0.3553 | 593.7986 | 0.1587
6 | 1080 | 740.5 | -79235 | 599.7 | -635 | 0.358 | 594.0026 | 0.1606
6 | 1090 | 740 | -79216 | 599.9 | -633 | 0.3615 | 594.0811 | 0.1634
6 | 1100 | 739.4 | -79189 | 599.5 | -631 | 0.3645 | 593.8049 | 0.1653
6 | 1110 | 739 | -79178 | 599.9 | -631 | 0.3676 | 594.1523 | 0.1679
6 | 1120 | 738.1 | -79152 | 599.5 | -631 | 0.3713 | 593.9933 | 0.1702
6 | 1130 | 738 | -79135 | 599.6 | -629 | 0.3741 | 593.7542 | 0.1724
6 | 1140 | 737 | -79106 | 599.5 | -626 | 0.3777 | 594.2257 | 0.1744
6 | 1150 | 736.5 | -79091 | 599.9 | -625 | 0.3817 | 594.0959 | 0.1776
6 | 1160 | 736 | -79074 | 599.6 | -624 | 0.3848 | 593.9249 | 0.18
6 | 1170 | 735.3 | -79047 | 599.9 | -622 | 0.3886 | 594.0583 | 0.1827
6 | 1180 | 735 | -79034 | 599.6 | -622 | 0.3918 | 593.9194 | 0.1854
6 | 1190 | 734.4 | -79011 | 599.5 | -620 | 0.3947 | 593.8456 | 0.1879
6 | 1200 | 733.8 | -78988 | 599.6 | -619 | 0.3982 | 593.7139 | 0.1906
6 | 1210 | 733.3 | -78972 | 599.6 | -617 | 0.4011 | 593.6629 | 0.1931
6 | 1220 | 732.6 | -78943 | 599.8 | -614 | 0.4047 | 593.9592 | 0.1963
6 | 1230 | 732 | -78924 | 599.7 | -613 | 0.408 | 593.9171 | 0.1994
6 | 1240 | 731.5 | -78906 | 599.6 | -612 | 0.4115 | 593.7455 | 0.202
6 | 1250 | 731 | -78887 | 599.5 | -610 | 0.4149 | 593.7977 | 0.205
6 | 1260 | 730.5 | -78865 | 599.9 | -607 | 0.4184 | 593.9802 | 0.2081
6 | 1270 | 729.8 | -78840 | 599.8 | -605 | 0.422 | 593.9302 | 0.2111
6 | 1280 | 729.5 | -78827 | 599.9 | -604 | 0.4246 | 594.0051 | 0.2146
6 | 1290 | 729 | -78808 | 599.8 | -602 | 0.4276 | 593.9199 | 0.2173
6 | 1300 | 728.3 | -78780 | 599.6 | -599 | 0.4312 | 594.0076 | 0.2208
6 | 1310 | 727.6 | -78753 | 599.9 | -597 | 0.4346 | 593.9175 | 0.2241
6 | 1320 | 727.4 | -78741 | 599.5 | -597 | 0.4375 | 593.883 | 0.2273
6 | 1330 | 726.6 | -78714 | 599.6 | -592 | 0.4418 | 594.1362 | 0.2311
6 | 1340 | 726 | -78687 | 599.7 | -589 | 0.4446 | 593.9232 | 0.2341
6 | 1350 | 725.5 | -78671 | 599.7 | -588 | 0.4483 | 593.7917 | 0.2384
6 | 1360 | 725 | -78648 | 599.8 | -584 | 0.4518 | 594.1848 | 0.2423
6 | 1370 | 724.5 | -78632 | 599.5 | -584 | 0.4546 | 593.6508 | 0.2457
6 | 1380 | 724 | -78611 | 599.8 | -580 | 0.4581 | 593.9137 | 0.2496
6 | 1390 | 723.4 | -78581 | 599.5 | -578 | 0.461 | 593.8265 | 0.2535
6 | 1400 | 722.7 | -78556 | 599.7 | -573 | 0.4649 | 593.7865 | 0.2579
6 | 1410 | 722 | -78524 | 599.5 | -571 | 0.4682 | 593.8601 | 0.2624
6 | 1420 | 721.5 | -78511 | 599.6 | -568 | 0.4713 | 593.6494 | 0.2664
6 | 1430 | 721 | -78489 | 599.8 | -564 | 0.475 | 593.7741 | 0.2711
6 | 1440 | 720.5 | -78463 | 599.8 | -560 | 0.4785 | 593.7951 | 0.2761
6 | 1450 | 719.9 | -78438 | 599.7 | -556 | 0.482 | 593.8018 | 0.2804
6 | 1460 | 719.5 | -78422 | 599.5 | -553 | 0.4852 | 593.6112 | 0.2855
6 | 1470 | 718.8 | -78392 | 599.5 | -549 | 0.4888 | 594.0204 | 0.2905
6 | 1480 | 718.5 | -78377 | 599.5 | -546 | 0.4918 | 593.629 | 0.2948
6 | 1490 | 717.8 | -78347 | 599.6 | -539 | 0.4944 | 593.6865 | 0.3003
6 | 1500 | 717.4 | -78326 | 599.5 | -536 | 0.4976 | 593.8084 | 0.3047
6 | 1510 | 716.6 | -78295 | 599.7 | -531 | 0.502 | 593.8427 | 0.3107
6 | 1520 | 716.1 | -78269 | 599.9 | -525 | 0.5055 | 593.8755 | 0.3169
6 | 1530 | 715.6 | -78241 | 599.6 | -520 | 0.5077 | 593.9018 | 0.3216
6 | 1540 | 715 | -78225 | 599.8 | -515 | 0.512 | 593.8532 | 0.3284
6 | 1550 | 714.5 | -78200 | 599.5 | -511 | 0.5152 | 593.6688 | 0.3346
6 | 1560 | 713.9 | -78174 | 599.6 | -505 | 0.5187 | 593.6846 | 0.3403
6 | 1570 | 713.5 | -78155 | 599.6 | -499 | 0.5218 | 593.7315 | 0.3474
6 | 1580 | 713 | -78127 | 599.6 | -492 | 0.5248 | 593.701 | 0.3536
6 | 1590 | 712.3 | -78097 | 599.5 | -484 | 0.5284 | 593.9599 | 0.3613
6 | 1600 | 711.5 | -78062 | 599.6 | -476 | 0.5315 | 593.7717 | 0.369
6 | 1610 | 711.1 | -78042 | 600 | -468 | 0.5349 | 593.959 | 0.3756
6 | 1620 | 710.5 | -78017 | 599.7 | -461 | 0.5388 | 593.6989 | 0.3839
6 | 1630 | 710 | -77989 | 599.6 | -453 | 0.5431 | 593.5991 | 0.3925
6 | 1640 | 709.4 | -77957 | 599.6 | -444 | 0.5459 | 593.7517 | 0.4004
6 | 1650 | 709 | -77930 | 599.9 | -432 | 0.5492 | 593.999 | 0.4105
6 | 1660 | 708.5 | -77903 | 599.8 | -424 | 0.5526 | 593.7557 | 0.4189
6 | 1670 | 707.8 | -77870 | 599.6 | -412 | 0.556 | 593.9185 | 0.4291
6 | 1680 | 707.5 | -77843 | 599.8 | -403 | 0.559 | 593.473 | 0.439
6 | 1690 | 707 | -77812 | 599.6 | -393 | 0.5622 | 594.2202 | 0.4479
6 | 1700 | 706.1 | -77770 | 599.8 | -379 | 0.5654 | 593.5121 | 0.4593
6 | 1710 | 705.5 | -77739 | 599.6 | -366 | 0.5696 | 593.8361 | 0.4711
6 | 1720 | 704.8 | -77708 | 599.6 | -352 | 0.5722 | 593.7315 | 0.4816
6 | 1730 | 704.5 | -77681 | 599.6 | -337 | 0.5764 | 593.9649 | 0.495
6 | 1740 | 704 | -77646 | 599.6 | -324 | 0.5801 | 594.1571 | 0.5065
6 | 1750 | 703.5 | -77615 | 599.6 | -306 | 0.5831 | 594.09 | 0.5208
6 | 1760 | 703 | -77578 | 599.7 | -288 | 0.5866 | 593.6267 | 0.5356
6 | 1770 | 702.5 | -77546 | 599.6 | -273 | 0.5898 | 593.838 | 0.549
6 | 1780 | 702 | -77503 | 599.6 | -251 | 0.5933 | 593.6967 | 0.5656
6 | 1790 | 701.1 | -77450 | 599.6 | -226 | 0.597 | 593.8699 | 0.5841
6 | 1793 | 701 | -77446 | 599.6 | -222 | 0.5974 | 593.641 | 0.5876
6 | 1980 | 700.9 | -77404 | 599.7 | -209 | 0.5554 | 593.8939 | 0.588
6 | 1982 | 700.9 | -77404 | 599.7 | -209 | 0.5554 | 593.8939 | 0.588

## Versuch03
Einzelversuch
Stage | Zeit [s] | Radialspg. [kPa] | Radialvol. [mm^3] | Porenwass. [kPa] | Porenw.vol [mm^3] | Kraft [kN] | Porendruck [kPa] | Stauchung [mm]
4 | 0 | 695 | -119466 | 635.8 | 0 | -0.0007 | 639.3186 | 0.0003
4 | 10 | 691 | -119580 | 603 | -264 | 0.0083 | 605.5659 | 0.1046
4 | 20 | 694 | -119711 | 600.5 | -309 | 0.0071 | 603.7464 | 0.1183
4 | 30 | 696 | -119805 | 600.3 | -333 | 0.0108 | 603.8289 | 0.128
4 | 40 | 697 | -119867 | 600.3 | -349 | 0.0136 | 603.1973 | 0.1364
4 | 50 | 698 | -119929 | 600.3 | -365 | 0.0182 | 604.1038 | 0.1453
4 | 60 | 699 | -119985 | 600.5 | -383 | 0.0222 | 603.9404 | 0.1555
4 | 70 | 701 | -120041 | 600.5 | -397 | 0.0253 | 603.5728 | 0.1649
4 | 80 | 702 | -120102 | 600.5 | -418 | 0.0284 | 603.4612 | 0.1751
4 | 90 | 703 | -120174 | 600.3 | -433 | 0.031 | 603.6324 | 0.1836
4 | 100 | 704 | -120242 | 600.7 | -449 | 0.034 | 604.0752 | 0.193
4 | 110 | 706 | -120307 | 600.6 | -465 | 0.0384 | 603.7779 | 0.202
4 | 120 | 707 | -120360 | 600.4 | -479 | 0.0395 | 603.978 | 0.2096
4 | 130 | 708 | -120426 | 600.6 | -495 | 0.0457 | 604.2685 | 0.2209
4 | 140 | 709 | -120478 | 600.4 | -513 | 0.0493 | 603.7587 | 0.2298
4 | 150 | 710 | -120542 | 600.6 | -526 | 0.0518 | 603.5543 | 0.2373
4 | 160 | 711 | -120609 | 600.4 | -542 | 0.0554 | 603.8165 | 0.2471
4 | 170 | 713 | -120675 | 600.2 | -558 | 0.0591 | 603.0803 | 0.2566
4 | 180 | 714 | -120734 | 600.4 | -571 | 0.0603 | 604.2213 | 0.264
4 | 190 | 715 | -120803 | 600.5 | -587 | 0.0663 | 603.9899 | 0.2741
4 | 200 | 716 | -120861 | 600.4 | -604 | 0.069 | 603.9164 | 0.2825
4 | 210 | 718 | -120923 | 600.6 | -615 | 0.0713 | 604.3384 | 0.2898
4 | 220 | 718 | -120975 | 600.5 | -627 | 0.0758 | 603.9113 | 0.2979
4 | 230 | 720 | -121036 | 600.5 | -643 | 0.0792 | 603.8684 | 0.3075
4 | 240 | 721 | -121101 | 600.5 | -656 | 0.0834 | 603.5399 | 0.3159
4 | 250 | 723 | -121171 | 600.5 | -672 | 0.0853 | 604.1342 | 0.3239
4 | 260 | 724 | -121233 | 600.5 | -682 | 0.0857 | 604.0242 | 0.3296
4 | 270 | 724 | -121277 | 600.5 | -692 | 0.0914 | 603.7114 | 0.338
4 | 280 | 726 | -121335 | 600.3 | -708 | 0.0928 | 603.5503 | 0.346
4 | 290 | 726 | -121399 | 600.5 | -721 | 0.097 | 604.0093 | 0.3536
4 | 300 | 728 | -121460 | 600.6 | -731 | 0.102 | 603.7813 | 0.3617
4 | 310 | 729 | -121514 | 600.4 | -744 | 0.1059 | 603.9378 | 0.3695
4 | 320 | 731 | -121577 | 600.4 | -756 | 0.1088 | 603.5187 | 0.3779
4 | 330 | 731 | -121639 | 599.9 | -770 | 0.1116 | 603.5834 | 0.385
4 | 340 | 733 | -121692 | 600.3 | -780 | 0.116 | 603.8677 | 0.3926
4 | 350 | 734 | -121763 | 600.3 | -792 | 0.12 | 603.3906 | 0.4001
4 | 360 | 735 | -121818 | 600.4 | -806 | 0.1226 | 603.5695 | 0.4065
4 | 370 | 737 | -121878 | 600.5 | -814 | 0.1265 | 603.5446 | 0.4137
4 | 380 | 738 | -121931 | 600.6 | -822 | 0.1267 | 603.7474 | 0.4199
4 | 390 | 739 | -122005 | 600.4 | -836 | 0.1307 | 603.9214 | 0.4278
4 | 400 | 740 | -122041 | 600.4 | -845 | 0.1346 | 603.6157 | 0.4336
4 | 410 | 741 | -122117 | 600.2 | -854 | 0.1379 | 603.9028 | 0.4406
4 | 420 | 742 | -122179 | 600.3 | -866 | 0.1418 | 604.169 | 0.4476
4 | 430 | 744 | -122229 | 600.4 | -877 | 0.1468 | 603.8232 | 0.4545
4 | 440 | 745 | -122286 | 600.4 | -886 | 0.1477 | 603.6187 | 0.4605
4 | 450 | 746 | -122344 | 600.6 | -898 | 0.1528 | 603.9589 | 0.4671
4 | 460 | 747 | -122401 | 600.2 | -905 | 0.1548 | 603.4034 | 0.4739
4 | 470 | 748 | -122446 | 600.7 | -916 | 0.1584 | 603.7513 | 0.4799
4 | 480 | 750 | -122508 | 600.5 | -927 | 0.163 | 603.2674 | 0.4868
4 | 490 | 751 | -122565 | 600.4 | -935 | 0.1648 | 603.9752 | 0.4925
4 | 500 | 752 | -122638 | 600.3 | -945 | 0.1683 | 603.2968 | 0.4998
4 | 510 | 753 | -122694 | 600.7 | -957 | 0.1717 | 603.6372 | 0.5062
4 | 520 | 755 | -122749 | 600.4 | -964 | 0.1762 | 603.6296 | 0.5121
4 | 530 | 756 | -122804 | 600.2 | -974 | 0.1774 | 603.4669 | 0.5177
4 | 540 | 757 | -122854 | 600.4 | -983 | 0.1833 | 603.6223 | 0.5238
4 | 550 | 758 | -122924 | 600.3 | -991 | 0.1852 | 604.006 | 0.5292
4 | 560 | 759 | -122975 | 600.3 | -1000 | 0.1894 | 603.9288 | 0.5354
4 | 570 | 760 | -123036 | 600 | -1007 | 0.1908 | 603.6891 | 0.5404
4 | 580 | 762 | -123099 | 600.4 | -1016 | 0.1962 | 603.2061 | 0.5478
4 | 590 | 763 | -123155 | 600.5 | -1026 | 0.1985 | 604.1359 | 0.5531
4 | 600 | 764 | -123219 | 600.6 | -1037 | 0.203 | 603.3837 | 0.5587
4 | 610 | 765 | -123270 | 600.5 | -1043 | 0.204 | 602.7728 | 0.5633
4 | 611 | 766 | -123280 | 600 | -1043 | 0.2051 | 604.1273 | 0.5637
5 | 0 | 765 | -123295 | 600 | -1047 | 0.2014 | 603.4202 | 0.5638
5 | 10 | 765 | -123261 | 600.2 | -1043 | 0.2004 | 603.5399 | 0.5644
5 | 20 | 765 | -123283 | 600.5 | -1046 | 0.1984 | 603.9722 | 0.5647
5 | 30 | 765 | -123301 | 600.2 | -1049 | 0.1957 | 603.6028 | 0.5649
5 | 40 | 766 | -123322 | 600.3 | -1050 | 0.1918 | 603.6182 | 0.5636
5 | 50 | 767 | -123360 | 600.5 | -1053 | 0.1896 | 603.9051 | 0.5638
5 | 60 | 767 | -123378 | 600.2 | -1054 | 0.1856 | 603.7237 | 0.5624
5 | 70 | 768 | -123401 | 600.4 | -1054 | 0.1816 | 604.0389 | 0.5604
5 | 80 | 768 | -123421 | 600.3 | -1056 | 0.1792 | 603.1236 | 0.56
5 | 90 | 769 | -123454 | 600.1 | -1059 | 0.1751 | 603.4586 | 0.5587
5 | 100 | 770 | -123485 | 600.4 | -1059 | 0.1699 | 603.8989 | 0.5565
5 | 110 | 770 | -123501 | 600.5 | -1059 | 0.168 | 603.9662 | 0.5555
5 | 120 | 771 | -123538 | 600.2 | -1063 | 0.164 | 603.5619 | 0.5539
5 | 130 | 771 | -123556 | 600.4 | -1063 | 0.1622 | 603.8918 | 0.553
5 | 140 | 772 | -123584 | 600.3 | -1065 | 0.1568 | 603.8483 | 0.5504
5 | 150 | 773 | -123604 | 600.4 | -1065 | 0.1558 | 603.6542 | 0.5496
5 | 160 | 773 | -123630 | 600.4 | -1067 | 0.1511 | 603.4617 | 0.5472
5 | 170 | 774 | -123653 | 600.3 | -1067 | 0.1475 | 603.717 | 0.5447
5 | 180 | 774 | -123666 | 600.5 | -1067 | 0.1444 | 603.8781 | 0.5434
5 | 190 | 775 | -123698 | 600.3 | -1069 | 0.1407 | 603.7211 | 0.542
5 | 200 | 775 | -123725 | 600.2 | -1070 | 0.1362 | 603.0826 | 0.5396
5 | 210 | 776 | -123749 | 600.1 | -1072 | 0.1338 | 603.609 | 0.539
5 | 220 | 776 | -123773 | 600.3 | -1072 | 0.1305 | 603.8419 | 0.5376
5 | 230 | 777 | -123795 | 600 | -1075 | 0.1282 | 604.1019 | 0.536
5 | 240 | 778 | -123823 | 600.4 | -1075 | 0.123 | 603.4982 | 0.535
5 | 250 | 778 | -123850 | 600.6 | -1077 | 0.1207 | 603.8281 | 0.5346
5 | 260 | 779 | -123875 | 600.2 | -1078 | 0.117 | 603.5083 | 0.5325
5 | 270 | 779 | -123898 | 600.5 | -1078 | 0.1155 | 603.9468 | 0.5323
5 | 280 | 780 | -123924 | 600.3 | -1079 | 0.1111 | 603.7853 | 0.5308
5 | 290 | 781 | -123951 | 600.2 | -1083 | 0.1076 | 603.3501 | 0.531
5 | 300 | 781 | -123972 | 600.2 | -1081 | 0.1042 | 603.6396 | 0.5281
5 | 310 | 782 | -124001 | 600.1 | -1082 | 0.1011 | 602.8917 | 0.5278
5 | 320 | 782 | -124026 | 599.9 | -1085 | 0.0982 | 602.9225 | 0.5275
5 | 330 | 783 | -124059 | 600.3 | -1085 | 0.0939 | 603.5867 | 0.5254
5 | 340 | 784 | -124081 | 600.6 | -1088 | 0.0908 | 603.5247 | 0.5265
5 | 350 | 784 | -124103 | 600.2 | -1087 | 0.0845 | 603.4129 | 0.5229
5 | 360 | 785 | -124136 | 600.2 | -1087 | 0.0827 | 603.2925 | 0.5219
5 | 370 | 785 | -124154 | 600 | -1090 | 0.081 | 603.4998 | 0.5214
5 | 380 | 786 | -124179 | 600.2 | -1089 | 0.0772 | 603.7436 | 0.5196
5 | 390 | 786 | -124206 | 600.3 | -1091 | 0.0722 | 603.6377 | 0.5182
5 | 400 | 787 | -124226 | 600.1 | -1092 | 0.0708 | 603.4937 | 0.5177
5 | 410 | 787 | -124257 | 600.1 | -1094 | 0.0689 | 604.2287 | 0.5175
5 | 420 | 788 | -124275 | 600.3 | -1094 | 0.0645 | 603.7507 | 0.5154
5 | 430 | 789 | -124301 | 600.7 | -1095 | 0.059 | 603.2359 | 0.5107
5 | 440 | 790 | -124315 | 600.3 | -1095 | 0.058 | 603.8634 | 0.511
5 | 450 | 790 | -124342 | 600.4 | -1096 | 0.0536 | 603.3418 | 0.5059
5 | 460 | 791 | -124368 | 599.9 | -1100 | 0.0493 | 603.7151 | 0.5035
5 | 470 | 791 | -124392 | 600.3 | -1098 | 0.0471 | 603.0807 | 0.5024
5 | 480 | 792 | -124416 | 600.1 | -1100 | 0.045 | 603.7066 | 0.4937
5 | 490 | 792 | -124437 | 600.4 | -1100 | 0.0404 | 603.829 | 0.4899
5 | 500 | 793 | -124468 | 600.2 | -1102 | 0.0363 | 603.6521 | 0.4861
5 | 510 | 794 | -124491 | 600.3 | -1102 | 0.0311 | 603.7663 | 0.473
5 | 520 | 795 | -124508 | 600 | -1104 | 0.0296 | 603.429 | 0.4723
5 | 530 | 795 | -124543 | 600.3 | -1105 | 0.0279 | 603.5964 | 0.4641
5 | 540 | 795 | -124565 | 600.5 | -1105 | 0.0236 | 603.7438 | 0.4603
5 | 550 | 796 | -124594 | 600.2 | -1107 | 0.0198 | 603.5012 | 0.4491
5 | 560 | 796 | -124613 | 600 | -1108 | 0.0173 | 603.4922 | 0.4478
5 | 570 | 797 | -124632 | 600.3 | -1108 | 0.0133 | 603.6028 | 0.4368
5 | 580 | 798 | -124656 | 600.5 | -1108 | 0.0115 | 603.2816 | 0.429
5 | 590 | 798 | -124674 | 600.6 | -1110 | 0.0057 | 604.3952 | 0.4239
5 | 596 | 799 | -124691 | 600.2 | -1113 | 0.0052 | 604.3322 | 0.4239
6 | 0 | 799 | -124705 | 600.1 | -1112 | 0.0056 | 603.6517 | 0.4235
6 | 10 | 798 | -124696 | 600.4 | -1112 | 0.0076 | 603.894 | 0.4248
6 | 20 | 798 | -124668 | 600.2 | -1110 | 0.0114 | 603.1096 | 0.4283
6 | 30 | 797 | -124655 | 600 | -1113 | 0.0145 | 603.4633 | 0.4764
6 | 40 | 796 | -124635 | 600.4 | -1114 | 0.017 | 603.1049 | 0.4818
6 | 50 | 796 | -124626 | 599.9 | -1114 | 0.0197 | 603.1655 | 0.5056
6 | 60 | 796 | -124606 | 600.5 | -1112 | 0.0244 | 603.6536 | 0.5113
6 | 70 | 795 | -124580 | 600.1 | -1112 | 0.0302 | 603.7123 | 0.5185
6 | 80 | 795 | -124572 | 600.3 | -1112 | 0.0306 | 603.6235 | 0.5169
6 | 90 | 794 | -124540 | 600.2 | -1112 | 0.035 | 603.3693 | 0.5179
6 | 100 | 793 | -124539 | 600.4 | -1112 | 0.0363 | 603.5233 | 0.5143
6 | 110 | 793 | -124517 | 600.2 | -1114 | 0.0406 | 603.6611 | 0.5184
6 | 120 | 793 | -124510 | 600.1 | -1114 | 0.0441 | 603.2437 | 0.5176
6 | 130 | 792 | -124488 | 600.5 | -1110 | 0.0487 | 603.2324 | 0.5237
6 | 140 | 791 | -124467 | 600.3 | -1112 | 0.0502 | 603.492 | 0.5248
6 | 150 | 791 | -124444 | 600.2 | -1112 | 0.0551 | 603.4982 | 0.5263
6 | 160 | 790 | -124427 | 600.3 | -1112 | 0.0594 | 603.5901 | 0.5279
6 | 170 | 790 | -124414 | 600.3 | -1112 | 0.0606 | 603.4456 | 0.5274
6 | 180 | 789 | -124390 | 600.1 | -1112 | 0.0646 | 603.3494 | 0.5285
6 | 190 | 789 | -124379 | 600.2 | -1112 | 0.0676 | 603.4363 | 0.5297
6 | 200 | 788 | -124358 | 600 | -1113 | 0.0715 | 604.0184 | 0.5306
6 | 210 | 788 | -124345 | 600 | -1111 | 0.0742 | 603.7076 | 0.5314
6 | 220 | 787 | -124312 | 600.2 | -1111 | 0.0782 | 603.4228 | 0.5323
6 | 230 | 787 | -124295 | 600.1 | -1111 | 0.08 | 603.221 | 0.5318
6 | 240 | 786 | -124274 | 600.3 | -1110 | 0.0846 | 603.4666 | 0.5342
6 | 250 | 785 | -124259 | 600.5 | -1107 | 0.0863 | 603.6138 | 0.5327
6 | 260 | 785 | -124241 | 600.2 | -1110 | 0.091 | 603.4354 | 0.5358
6 | 270 | 784 | -124219 | 599.9 | -1110 | 0.0933 | 603.2854 | 0.5361
6 | 280 | 784 | -124207 | 600.1 | -1110 | 0.0978 | 603.4877 | 0.5378
6 | 290 | 783 | -124176 | 599.9 | -1108 | 0.102 | 603.2125 | 0.539
6 | 300 | 783 | -124162 | 600.4 | -1110 | 0.1032 | 604.0856 | 0.5396
6 | 310 | 782 | -124139 | 600.6 | -1108 | 0.1071 | 603.6443 | 0.5401
6 | 320 | 782 | -124127 | 600.2 | -1108 | 0.1101 | 603.6732 | 0.5412
6 | 330 | 781 | -124100 | 600 | -1108 | 0.114 | 603.4183 | 0.5421
6 | 340 | 780 | -124082 | 600 | -1107 | 0.1164 | 603.337 | 0.5432
6 | 350 | 780 | -124065 | 600 | -1108 | 0.1214 | 603.2961 | 0.5441
6 | 360 | 779 | -124041 | 600.1 | -1107 | 0.1228 | 603.1816 | 0.5448
6 | 370 | 779 | -124022 | 600.1 | -1108 | 0.1281 | 603.1556 | 0.5464
6 | 380 | 779 | -123993 | 600.2 | -1106 | 0.1317 | 603.5401 | 0.547
6 | 390 | 778 | -123981 | 600.1 | -1106 | 0.1337 | 603.4846 | 0.5478
6 | 400 | 777 | -123950 | 600.2 | -1105 | 0.1383 | 603.4759 | 0.5493
6 | 410 | 776 | -123940 | 600.3 | -1105 | 0.1424 | 603.5818 | 0.5503
6 | 420 | 776 | -123912 | 600 | -1105 | 0.1442 | 603.3724 | 0.5514
6 | 430 | 776 | -123894 | 600.2 | -1105 | 0.1491 | 603.3769 | 0.5526
6 | 440 | 775 | -123871 | 600.2 | -1104 | 0.1512 | 603.4145 | 0.5532
6 | 450 | 775 | -123857 | 600.1 | -1104 | 0.1535 | 603.3612 | 0.5541
6 | 460 | 774 | -123836 | 600.1 | -1104 | 0.1574 | 603.334 | 0.5554
6 | 470 | 773 | -123805 | 600 | -1101 | 0.159 | 602.7891 | 0.5555
6 | 480 | 773 | -123789 | 600.1 | -1104 | 0.1641 | 604.0427 | 0.5576
6 | 490 | 772 | -123760 | 600.1 | -1103 | 0.168 | 603.253 | 0.559
6 | 500 | 771 | -123749 | 600.2 | -1103 | 0.1706 | 603.3375 | 0.5598
6 | 510 | 771 | -123723 | 600.1 | -1103 | 0.175 | 603.1291 | 0.5613
6 | 520 | 771 | -123715 | 600 | -1103 | 0.1765 | 603.3544 | 0.5619
6 | 530 | 770 | -123686 | 600.1 | -1103 | 0.181 | 603.3034 | 0.5639
6 | 540 | 769 | -123670 | 600.2 | -1103 | 0.1828 | 603.2034 | 0.5643
6 | 550 | 769 | -123650 | 600.1 | -1103 | 0.1873 | 603.3335 | 0.5665
6 | 560 | 768 | -123629 | 600.1 | -1103 | 0.1918 | 603.3541 | 0.5681
6 | 570 | 768 | -123612 | 600.3 | -1103 | 0.1964 | 603.5353 | 0.5703
6 | 580 | 767 | -123579 | 599.9 | -1100 | 0.1988 | 603.7052 | 0.5709
6 | 590 | 767 | -123571 | 600.5 | -1101 | 0.1998 | 603.7693 | 0.5729
6 | 600 | 766 | -123547 | 600.3 | -1103 | 0.2053 | 603.3797 | 0.5754
6 | 610 | 766 | -123538 | 600.3 | -1103 | 0.2066 | 603.5375 | 0.5773
6 | 620 | 765 | -123516 | 599.8 | -1104 | 0.211 | 603.6758 | 0.5804
6 | 630 | 764 | -123494 | 600 | -1105 | 0.2152 | 603.298 | 0.5836
6 | 640 | 764 | -123479 | 600.1 | -1105 | 0.217 | 603.4437 | 0.5861
6 | 650 | 763 | -123457 | 600.2 | -1105 | 0.2194 | 603.4915 | 0.589
6 | 660 | 763 | -123440 | 599.9 | -1106 | 0.2237 | 603.1423 | 0.5935
6 | 670 | 762 | -123412 | 600.5 | -1106 | 0.2279 | 603.7639 | 0.5979
6 | 680 | 762 | -123404 | 600.5 | -1108 | 0.2303 | 603.6346 | 0.6024
6 | 690 | 761 | -123380 | 600.2 | -1110 | 0.2347 | 603.2354 | 0.6074
6 | 700 | 761 | -123368 | 600.5 | -1111 | 0.237 | 603.6481 | 0.6121
6 | 710 | 760 | -123348 | 600.4 | -1113 | 0.2403 | 602.954 | 0.617
6 | 720 | 759 | -123342 | 600.5 | -1114 | 0.245 | 603.4408 | 0.623
6 | 730 | 759 | -123313 | 600.4 | -1118 | 0.2467 | 602.9346 | 0.6283
6 | 740 | 758 | -123294 | 600.3 | -1120 | 0.2501 | 603.2082 | 0.6335
6 | 750 | 758 | -123270 | 600.4 | -1120 | 0.2543 | 603.4754 | 0.6399
6 | 760 | 757 | -123249 | 600.5 | -1121 | 0.2587 | 603.668 | 0.6459
6 | 770 | 756 | -123238 | 599.9 | -1124 | 0.2598 | 603.4233 | 0.6524
6 | 780 | 756 | -123214 | 600.5 | -1124 | 0.2646 | 603.6576 | 0.6575
6 | 790 | 756 | -123197 | 600.5 | -1126 | 0.2663 | 602.6442 | 0.664
6 | 800 | 755 | -123176 | 600.1 | -1127 | 0.2712 | 603.1746 | 0.6715
6 | 810 | 755 | -123168 | 600.2 | -1133 | 0.2735 | 603.3124 | 0.6775
6 | 820 | 754 | -123142 | 600.3 | -1130 | 0.2778 | 603.0582 | 0.6846
6 | 830 | 754 | -123136 | 600 | -1135 | 0.2794 | 603.4489 | 0.6904
6 | 840 | 753 | -123106 | 600.2 | -1137 | 0.2839 | 602.7941 | 0.6971
6 | 850 | 752 | -123085 | 600.1 | -1137 | 0.287 | 603.366 | 0.7031
6 | 860 | 752 | -123065 | 600.4 | -1136 | 0.2907 | 603.5929 | 0.711
6 | 870 | 751 | -123045 | 600.5 | -1138 | 0.2949 | 603.6014 | 0.7188
6 | 880 | 751 | -123035 | 600.4 | -1140 | 0.2974 | 603.4726 | 0.7262
6 | 890 | 750 | -123011 | 600 | -1143 | 0.3025 | 604.0667 | 0.7334
6 | 900 | 750 | -122993 | 600.3 | -1141 | 0.3039 | 603.5531 | 0.7394
6 | 910 | 749 | -122966 | 600 | -1143 | 0.3079 | 603.1878 | 0.7479
6 | 920 | 749 | -122957 | 600.2 | -1146 | 0.3102 | 603.5673 | 0.7551
6 | 930 | 748 | -122942 | 600.6 | -1145 | 0.3162 | 603.7637 | 0.7642
6 | 940 | 747 | -122925 | 600.6 | -1146 | 0.3191 | 603.7635 | 0.7714
6 | 950 | 747 | -122908 | 599.9 | -1149 | 0.3203 | 603.3904 | 0.7792
6 | 960 | 746 | -122891 | 600.2 | -1151 | 0.3254 | 603.7249 | 0.7865
6 | 970 | 746 | -122876 | 600.5 | -1149 | 0.3272 | 603.5598 | 0.7934
6 | 980 | 745 | -122851 | 600 | -1149 | 0.3313 | 603.4695 | 0.8017
6 | 990 | 745 | -122839 | 600 | -1152 | 0.3365 | 603.2641 | 0.8109
6 | 1000 | 744 | -122812 | 600.3 | -1152 | 0.3383 | 603.2717 | 0.8187
6 | 1010 | 744 | -122806 | 600.6 | -1152 | 0.3431 | 603.6635 | 0.8276
6 | 1020 | 743 | -122776 | 600.5 | -1152 | 0.3447 | 603.4764 | 0.8359
6 | 1030 | 742 | -122756 | 600.2 | -1155 | 0.3472 | 603.3337 | 0.8446
6 | 1040 | 742 | -122735 | 600.3 | -1153 | 0.3509 | 603.2397 | 0.8529
6 | 1050 | 741 | -122719 | 600.1 | -1153 | 0.3534 | 603.3146 | 0.8612
6 | 1060 | 741 | -122700 | 600.2 | -1153 | 0.358 | 603.4039 | 0.8711
6 | 1070 | 740 | -122672 | 600.1 | -1153 | 0.3618 | 603.1475 | 0.8804
6 | 1080 | 740 | -122662 | 600.2 | -1153 | 0.3639 | 603.3989 | 0.89
6 | 1090 | 739 | -122638 | 600.2 | -1153 | 0.3688 | 603.2527 | 0.8999
6 | 1100 | 739 | -122622 | 600.2 | -1153 | 0.3735 | 603.3318 | 0.9096
6 | 1110 | 738 | -122599 | 600.7 | -1151 | 0.3749 | 602.5618 | 0.9178
6 | 1120 | 738 | -122588 | 600.1 | -1152 | 0.3794 | 603.4302 | 0.9285
6 | 1130 | 737 | -122558 | 599.8 | -1152 | 0.3817 | 602.8976 | 0.9377
6 | 1140 | 737 | -122545 | 600.2 | -1150 | 0.3841 | 603.1797 | 0.9479
6 | 1150 | 736 | -122524 | 600 | -1150 | 0.3882 | 602.9687 | 0.958
6 | 1160 | 735 | -122501 | 600.2 | -1148 | 0.3922 | 603.1191 | 0.9678
6 | 1170 | 735 | -122483 | 600.4 | -1146 | 0.3947 | 603.3337 | 0.9787
6 | 1180 | 734 | -122455 | 600 | -1142 | 0.3985 | 603.473 | 0.9877
6 | 1190 | 734 | -122439 | 600 | -1143 | 0.401 | 603.7203 | 0.9997
6 | 1200 | 733 | -122412 | 599.8 | -1143 | 0.4054 | 602.8906 | 1.0106
6 | 1210 | 733 | -122401 | 599.9 | -1139 | 0.4075 | 603.0923 | 1.022
6 | 1220 | 732 | -122372 | 600.1 | -1134 | 0.4119 | 603.0836 | 1.0338
6 | 1230 | 732 | -122356 | 600.1 | -1134 | 0.4137 | 603.0274 | 1.0449
6 | 1240 | 731 | -122332 | 600.1 | -1131 | 0.4188 | 603.084 | 1.057
6 | 1250 | 731 | -122315 | 600.2 | -1129 | 0.4207 | 603.0568 | 1.0664
6 | 1260 | 730 | -122284 | 600.2 | -1122 | 0.4247 | 603.103 | 1.0799
6 | 1270 | 730 | -122263 | 600 | -1120 | 0.4272 | 603.0888 | 1.0921
6 | 1280 | 729 | -122248 | 600 | -1118 | 0.4316 | 603.8895 | 1.1058
6 | 1290 | 728 | -122216 | 600 | -1111 | 0.4361 | 603.2565 | 1.1201
6 | 1300 | 728 | -122201 | 599.8 | -1108 | 0.4386 | 603.049 | 1.1341
6 | 1310 | 727 | -122173 | 599.9 | -1103 | 0.4422 | 603.4849 | 1.1449
6 | 1320 | 727 | -122159 | 600.3 | -1098 | 0.4447 | 603.1613 | 1.1593
6 | 1330 | 726 | -122124 | 600.5 | -1091 | 0.4492 | 602.9531 | 1.1743
6 | 1340 | 725 | -122102 | 600 | -1087 | 0.4515 | 603.1442 | 1.1894
6 | 1350 | 725 | -122077 | 599.9 | -1081 | 0.4564 | 603.4574 | 1.2055
6 | 1360 | 724 | -122050 | 599.9 | -1076 | 0.4604 | 602.9984 | 1.22
6 | 1370 | 724 | -122033 | 600.3 | -1068 | 0.4623 | 603.3238 | 1.2343
6 | 1380 | 723 | -121997 | 600 | -1059 | 0.464 | 604.0394 | 1.2488
6 | 1390 | 723 | -121976 | 600.2 | -1053 | 0.4689 | 603.6505 | 1.2674
6 | 1400 | 722 | -121941 | 600.2 | -1043 | 0.4729 | 603.211 | 1.2856
6 | 1410 | 722 | -121928 | 600 | -1034 | 0.4759 | 603.211 | 1.3042
6 | 1420 | 721 | -121889 | 600.3 | -1024 | 0.48 | 603.352 | 1.3214
6 | 1430 | 721 | -121863 | 599.9 | -1016 | 0.4824 | 603.4922 | 1.3399
6 | 1440 | 720 | -121839 | 599.9 | -1008 | 0.4865 | 603.6206 | 1.3574
6 | 1450 | 720 | -121814 | 600 | -998 | 0.4893 | 603.5979 | 1.3751
6 | 1460 | 719 | -121786 | 600.2 | -986 | 0.4932 | 603.5171 | 1.398
6 | 1470 | 719 | -121747 | 600.3 | -971 | 0.4955 | 603.1535 | 1.4179
6 | 1480 | 718 | -121724 | 599.8 | -961 | 0.5003 | 603.7241 | 1.4421
6 | 1490 | 717 | -121677 | 599.7 | -944 | 0.5017 | 603.0789 | 1.464
6 | 1500 | 717 | -121659 | 600.4 | -931 | 0.5064 | 602.7487 | 1.4865
6 | 1510 | 716 | -121614 | 599.7 | -918 | 0.5114 | 603.4157 | 1.5109
6 | 1520 | 716 | -121586 | 600 | -898 | 0.5133 | 603.3975 | 1.5357
6 | 1530 | 715 | -121547 | 600.1 | -881 | 0.5181 | 603.6159 | 1.5635
6 | 1540 | 715 | -121506 | 599.8 | -860 | 0.5207 | 603.7217 | 1.5901
6 | 1550 | 714 | -121463 | 600 | -840 | 0.5231 | 603.5422 | 1.6188
6 | 1560 | 714 | -121433 | 599.7 | -826 | 0.5272 | 603.4394 | 1.6433
6 | 1570 | 714 | -121394 | 600 | -798 | 0.5315 | 603.6915 | 1.6768
6 | 1580 | 712 | -121341 | 599.8 | -776 | 0.5339 | 603.4733 | 1.7068
6 | 1590 | 712 | -121306 | 600.1 | -747 | 0.5389 | 603.2527 | 1.7443
6 | 1600 | 711 | -121258 | 599.8 | -718 | 0.5431 | 602.9478 | 1.7814
6 | 1610 | 711 | -121225 | 600 | -686 | 0.5454 | 603.4178 | 1.8174
6 | 1620 | 710 | -121166 | 599.5 | -664 | 0.5475 | 603.9169 | 1.8435
6 | 1630 | 710 | -121127 | 599.7 | -630 | 0.5519 | 603.7438 | 1.882
6 | 1640 | 709 | -121069 | 600 | -591 | 0.5556 | 603.7859 | 1.926
6 | 1650 | 709 | -121022 | 599.7 | -555 | 0.5598 | 603.2094 | 1.9673
6 | 1660 | 708 | -120964 | 600.2 | -510 | 0.5642 | 603.3416 | 2.0161
6 | 1670 | 708 | -120892 | 599.7 | -461 | 0.5669 | 603.6223 | 2.0676
6 | 1680 | 708 | -120847 | 599.9 | -422 | 0.5692 | 603.5012 | 2.1117
6 | 1690 | 707 | -120776 | 600 | -370 | 0.5739 | 603.4579 | 2.1656
6 | 1700 | 707 | -120715 | 599.9 | -319 | 0.5789 | 603.1686 | 2.2215
6 | 1710 | 706 | -120645 | 599.7 | -265 | 0.5814 | 602.2791 | 2.2764
6 | 1720 | 705 | -120577 | 599.5 | -210 | 0.5839 | 602.8865 | 2.3323
6 | 1730 | 705 | -120477 | 599.1 | -143 | 0.5886 | 602.037 | 2.4006
6 | 1740 | 705 | -120383 | 599.1 | -71 | 0.5942 | 602.3661 | 2.4741
6 | 1750 | 704 | -120307 | 598.6 | -8 | 0.5962 | 602.0003 | 2.5349
6 | 1760 | 703 | -120219 | 598.6 | 70 | 0.6008 | 601.7821 | 2.6104
6 | 1770 | 703 | -120129 | 598.8 | 149 | 0.6036 | 602.1285 | 2.687
6 | 1780 | 702 | -120025 | 598 | 230 | 0.6085 | 601.9077 | 2.7646
6 | 1790 | 702 | -119923 | 598.6 | 316 | 0.6119 | 601.3167 | 2.8459
6 | 1794 | 701 | -119881 | 597.9 | 344 | 0.6126 | 601.162 | 2.8714
6 | 2050 | 699 | -119765 | 600.2 | 384 | 0.5382 | 603.4603 | 2.873
6 | 2059 | 699 | -119765 | 600.2 | 384 | 0.5382 | 603.4603 | 2.873